## Baumit
Baumit
Name | GTIN | HAN | Anwendung Putze | Bindemittelbasis | Farbton | Brandverhalten | Diffusionsfähigkeit | Lösemittelhaltigkeit / Wasserverdünnbarkeit | Oberflächenstruktur Putz | Verarbeitbarkeit | Lagerfähigkeit in Monaten | pH-Wert | sd-Wert (m) | Verarbeitungstemperatur (°C) | Verbrauch (kg/m²) | Wasserdampfdiffusionswiderstandszahl | Bilder
Baumit Buntsteinputz MosaikTop |  |  | Außenwandputz, Dünnlagenputz, Innenwandputz, Sockelputz | Kunstharz | nach Hersteller-Farbkarte | B-s1, d0 | diffusionsfähig | lösemittelfrei | Buntsteinputz | Handverarbeitung | 12,00 | 8,50 | 0,22 - 0,28 | 5,00 - 30,00 | 4,50 - 5,50 | 110,00 - 140,00 | https://cdn.ais-online.de/m2/83/61383/images/31/47908231px667x600.webp
MosaikTop Farbton M302 (32/Pal) (25-kg-Eimer) | 9004329285989 | 4908402 | Außenwandputz, Dünnlagenputz, Innenwandputz, Sockelputz | Kunstharz | nach Hersteller-Farbkarte | B-s1, d0 | diffusionsfähig | lösemittelfrei | Buntsteinputz | Handverarbeitung | 12,00 | 8,50 | 0,22 - 0,28 | 5,00 - 30,00 | 4,50 - 5,50 | 110,00 - 140,00 | https://cdn.ais-online.de/m2/83/61383/images/31/47908231px667x600.webp
MosaikTop Farbton M303 (32/Pal) (25-kg-Eimer) | 9004329285996 | 4908403 | Außenwandputz, Dünnlagenputz, Innenwandputz, Sockelputz | Kunstharz | nach Hersteller-Farbkarte | B-s1, d0 | diffusionsfähig | lösemittelfrei | Buntsteinputz | Handverarbeitung | 12,00 | 8,50 | 0,22 - 0,28 | 5,00 - 30,00 | 4,50 - 5,50 | 110,00 - 140,00 | https://cdn.ais-online.de/m2/83/61383/images/31/47908231px667x600.webp
MosaikTop Farbton M304 (32/Pal) (25-kg-Eimer) | 9004329286009 | 4908404 | Außenwandputz, Dünnlagenputz, Innenwandputz, Sockelputz | Kunstharz | nach Hersteller-Farbkarte | B-s1, d0 | diffusionsfähig | lösemittelfrei | Buntsteinputz | Handverarbeitung | 12,00 | 8,50 | 0,22 - 0,28 | 5,00 - 30,00 | 4,50 - 5,50 | 110,00 - 140,00 | https://cdn.ais-online.de/m2/83/61383/images/31/47908231px667x600.webp
MosaikTop Farbton M305 (32/Pal) (25-kg-Eimer) | 9004329286016 | 4908405 | Außenwandputz, Dünnlagenputz, Innenwandputz, Sockelputz | Kunstharz | nach Hersteller-Farbkarte | B-s1, d0 | diffusionsfähig | lösemittelfrei | Buntsteinputz | Handverarbeitung | 12,00 | 8,50 | 0,22 - 0,28 | 5,00 - 30,00 | 4,50 - 5,50 | 110,00 - 140,00 | https://cdn.ais-online.de/m2/83/61383/images/31/47908231px667x600.webp
MosaikTop Farbton M306 (32/Pal) (25-kg-Eimer) | 9004329286023 | 4908406 | Außenwandputz, Dünnlagenputz, Innenwandputz, Sockelputz | Kunstharz | nach Hersteller-Farbkarte | B-s1, d0 | diffusionsfähig | lösemittelfrei | Buntsteinputz | Handverarbeitung | 12,00 | 8,50 | 0,22 - 0,28 | 5,00 - 30,00 | 4,50 - 5,50 | 110,00 - 140,00 | https://cdn.ais-online.de/m2/83/61383/images/31/47908231px667x600.webp
MosaikTop Farbton M307 (32/Pal) (25-kg-Eimer) | 9004329286030 | 4908407 | Außenwandputz, Dünnlagenputz, Innenwandputz, Sockelputz | Kunstharz | nach Hersteller-Farbkarte | B-s1, d0 | diffusionsfähig | lösemittelfrei | Buntsteinputz | Handverarbeitung | 12,00 | 8,50 | 0,22 - 0,28 | 5,00 - 30,00 | 4,50 - 5,50 | 110,00 - 140,00 | https://cdn.ais-online.de/m2/83/61383/images/31/47908231px667x600.webp
MosaikTop Farbton M308 (32/Pal) (25-kg-Eimer) | 9004329286047 | 4908408 | Außenwandputz, Dünnlagenputz, Innenwandputz, Sockelputz | Kunstharz | nach Hersteller-Farbkarte | B-s1, d0 | diffusionsfähig | lösemittelfrei | Buntsteinputz | Handverarbeitung | 12,00 | 8,50 | 0,22 - 0,28 | 5,00 - 30,00 | 4,50 - 5,50 | 110,00 - 140,00 | https://cdn.ais-online.de/m2/83/61383/images/31/47908231px667x600.webp
MosaikTop Farbton M312 (32/Pal) (25-kg-Eimer) | 9004329286054 | 4908412 | Außenwandputz, Dünnlagenputz, Innenwandputz, Sockelputz | Kunstharz | nach Hersteller-Farbkarte | B-s1, d0 | diffusionsfähig | lösemittelfrei | Buntsteinputz | Handverarbeitung | 12,00 | 8,50 | 0,22 - 0,28 | 5,00 - 30,00 | 4,50 - 5,50 | 110,00 - 140,00 | https://cdn.ais-online.de/m2/83/61383/images/31/47908231px667x600.webp
MosaikTop Farbton M313 (32/Pal) (25-kg-Eimer) | 9004329286061 | 4908413 | Außenwandputz, Dünnlagenputz, Innenwandputz, Sockelputz | Kunstharz | nach Hersteller-Farbkarte | B-s1, d0 | diffusionsfähig | lösemittelfrei | Buntsteinputz | Handverarbeitung | 12,00 | 8,50 | 0,22 - 0,28 | 5,00 - 30,00 | 4,50 - 5,50 | 110,00 - 140,00 | https://cdn.ais-online.de/m2/83/61383/images/31/47908231px667x600.webp
MosaikTop Farbton M314 (32/Pal) (25-kg-Eimer) | 9004329286078 | 4908414 | Außenwandputz, Dünnlagenputz, Innenwandputz, Sockelputz | Kunstharz | nach Hersteller-Farbkarte | B-s1, d0 | diffusionsfähig | lösemittelfrei | Buntsteinputz | Handverarbeitung | 12,00 | 8,50 | 0,22 - 0,28 | 5,00 - 30,00 | 4,50 - 5,50 | 110,00 - 140,00 | https://cdn.ais-online.de/m2/83/61383/images/31/47908231px667x600.webp
MosaikTop Farbton M315 (32/Pal) (25-kg-Eimer) | 9004329286085 | 4908415 | Außenwandputz, Dünnlagenputz, Innenwandputz, Sockelputz | Kunstharz | nach Hersteller-Farbkarte | B-s1, d0 | diffusionsfähig | lösemittelfrei | Buntsteinputz | Handverarbeitung | 12,00 | 8,50 | 0,22 - 0,28 | 5,00 - 30,00 | 4,50 - 5,50 | 110,00 - 140,00 | https://cdn.ais-online.de/m2/83/61383/images/31/47908231px667x600.webp
MosaikTop Farbton M316 (32/Pal) (25-kg-Eimer) | 9004329286092 | 4908416 | Außenwandputz, Dünnlagenputz, Innenwandputz, Sockelputz | Kunstharz | nach Hersteller-Farbkarte | B-s1, d0 | diffusionsfähig | lösemittelfrei | Buntsteinputz | Handverarbeitung | 12,00 | 8,50 | 0,22 - 0,28 | 5,00 - 30,00 | 4,50 - 5,50 | 110,00 - 140,00 | https://cdn.ais-online.de/m2/83/61383/images/31/47908231px667x600.webp
MosaikTop Farbton M317 (32/Pal) (25-kg-Eimer) | 9004329286108 | 4908417 | Außenwandputz, Dünnlagenputz, Innenwandputz, Sockelputz | Kunstharz | nach Hersteller-Farbkarte | B-s1, d0 | diffusionsfähig | lösemittelfrei | Buntsteinputz | Handverarbeitung | 12,00 | 8,50 | 0,22 - 0,28 | 5,00 - 30,00 | 4,50 - 5,50 | 110,00 - 140,00 | https://cdn.ais-online.de/m2/83/61383/images/31/47908231px667x600.webp
MosaikTop Farbton M318 (32/Pal) (25-kg-Eimer) | 9004329286115 | 4908418 | Außenwandputz, Dünnlagenputz, Innenwandputz, Sockelputz | Kunstharz | nach Hersteller-Farbkarte | B-s1, d0 | diffusionsfähig | lösemittelfrei | Buntsteinputz | Handverarbeitung | 12,00 | 8,50 | 0,22 - 0,28 | 5,00 - 30,00 | 4,50 - 5,50 | 110,00 - 140,00 | https://cdn.ais-online.de/m2/83/61383/images/31/47908231px667x600.webp
MosaikTop Farbton M325 (32/Pal) (25-kg-Eimer) | 9004329286122 | 4908425 | Außenwandputz, Dünnlagenputz, Innenwandputz, Sockelputz | Kunstharz | nach Hersteller-Farbkarte | B-s1, d0 | diffusionsfähig | lösemittelfrei | Buntsteinputz | Handverarbeitung | 12,00 | 8,50 | 0,22 - 0,28 | 5,00 - 30,00 | 4,50 - 5,50 | 110,00 - 140,00 | https://cdn.ais-online.de/m2/83/61383/images/19/47908219px667x600.webp
MosaikTop Farbton M326 (32/Pal) (25-kg-Eimer) | 9004329286139 | 4908426 | Außenwandputz, Dünnlagenputz, Innenwandputz, Sockelputz | Kunstharz | nach Hersteller-Farbkarte | B-s1, d0 | diffusionsfähig | lösemittelfrei | Buntsteinputz | Handverarbeitung | 12,00 | 8,50 | 0,22 - 0,28 | 5,00 - 30,00 | 4,50 - 5,50 | 110,00 - 140,00 | https://cdn.ais-online.de/m2/83/61383/images/31/47908231px667x600.webp
MosaikTop Farbton M327 (32/Pal) (25-kg-Eimer) | 9004329286146 | 4908427 | Außenwandputz, Dünnlagenputz, Innenwandputz, Sockelputz | Kunstharz | nach Hersteller-Farbkarte | B-s1, d0 | diffusionsfähig | lösemittelfrei | Buntsteinputz | Handverarbeitung | 12,00 | 8,50 | 0,22 - 0,28 | 5,00 - 30,00 | 4,50 - 5,50 | 110,00 - 140,00 | https://cdn.ais-online.de/m2/83/61383/images/31/47908231px667x600.webp
MosaikTop Farbton M328 (32/Pal) (25-kg-Eimer) | 9004329286153 | 4908428 | Außenwandputz, Dünnlagenputz, Innenwandputz, Sockelputz | Kunstharz | nach Hersteller-Farbkarte | B-s1, d0 | diffusionsfähig | lösemittelfrei | Buntsteinputz | Handverarbeitung | 12,00 | 8,50 | 0,22 - 0,28 | 5,00 - 30,00 | 4,50 - 5,50 | 110,00 - 140,00 | https://cdn.ais-online.de/m2/83/61383/images/31/47908231px667x600.webp
MosaikTop Farbton M329 (32/Pal) (25-kg-Eimer) | 9004329286160 | 4908429 | Außenwandputz, Dünnlagenputz, Innenwandputz, Sockelputz | Kunstharz | nach Hersteller-Farbkarte | B-s1, d0 | diffusionsfähig | lösemittelfrei | Buntsteinputz | Handverarbeitung | 12,00 | 8,50 | 0,22 - 0,28 | 5,00 - 30,00 | 4,50 - 5,50 | 110,00 - 140,00 | https://cdn.ais-online.de/m2/83/61383/images/31/47908231px667x600.webp
MosaikTop Farbton M330 (32/Pal) (25-kg-Eimer) | 9004329286177 | 4908430 | Außenwandputz, Dünnlagenputz, Innenwandputz, Sockelputz | Kunstharz | nach Hersteller-Farbkarte | B-s1, d0 | diffusionsfähig | lösemittelfrei | Buntsteinputz | Handverarbeitung | 12,00 | 8,50 | 0,22 - 0,28 | 5,00 - 30,00 | 4,50 - 5,50 | 110,00 - 140,00 | https://cdn.ais-online.de/m2/83/61383/images/31/47908231px667x600.webp
MosaikTop Farbton M331 (32/Pal) (25-kg-Eimer) | 9004329286184 | 4908431 | Außenwandputz, Dünnlagenputz, Innenwandputz, Sockelputz | Kunstharz | nach Hersteller-Farbkarte | B-s1, d0 | diffusionsfähig | lösemittelfrei | Buntsteinputz | Handverarbeitung | 12,00 | 8,50 | 0,22 - 0,28 | 5,00 - 30,00 | 4,50 - 5,50 | 110,00 - 140,00 | https://cdn.ais-online.de/m2/83/61383/images/31/47908231px667x600.webp
MosaikTop Farbton M337 (32/Pal) (25-kg-Eimer) | 9004329286191 | 4908437 | Außenwandputz, Dünnlagenputz, Innenwandputz, Sockelputz | Kunstharz | nach Hersteller-Farbkarte | B-s1, d0 | diffusionsfähig | lösemittelfrei | Buntsteinputz | Handverarbeitung | 12,00 | 8,50 | 0,22 - 0,28 | 5,00 - 30,00 | 4,50 - 5,50 | 110,00 - 140,00 | https://cdn.ais-online.de/m2/83/61383/images/19/47908219px667x600.webp
MosaikTop Farbton M338 (32/Pal) (25-kg-Eimer) | 9004329286207 | 4908438 | Außenwandputz, Dünnlagenputz, Innenwandputz, Sockelputz | Kunstharz | nach Hersteller-Farbkarte | B-s1, d0 | diffusionsfähig | lösemittelfrei | Buntsteinputz | Handverarbeitung | 12,00 | 8,50 | 0,22 - 0,28 | 5,00 - 30,00 | 4,50 - 5,50 | 110,00 - 140,00 | https://cdn.ais-online.de/m2/83/61383/images/19/47908219px667x600.webp
MosaikTop Farbton M339 (32/Pal) (25-kg-Eimer) | 9004329286214 | 4908439 | Außenwandputz, Dünnlagenputz, Innenwandputz, Sockelputz | Kunstharz | nach Hersteller-Farbkarte | B-s1, d0 | diffusionsfähig | lösemittelfrei | Buntsteinputz | Handverarbeitung | 12,00 | 8,50 | 0,22 - 0,28 | 5,00 - 30,00 | 4,50 - 5,50 | 110,00 - 140,00 | https://cdn.ais-online.de/m2/83/61383/images/19/47908219px667x600.webp
MosaikTop Farbton M340 (32/Pal) (25-kg-Eimer) | 9004329286221 | 4908440 | Außenwandputz, Dünnlagenputz, Innenwandputz, Sockelputz | Kunstharz | nach Hersteller-Farbkarte | B-s1, d0 | diffusionsfähig | lösemittelfrei | Buntsteinputz | Handverarbeitung | 12,00 | 8,50 | 0,22 - 0,28 | 5,00 - 30,00 | 4,50 - 5,50 | 110,00 - 140,00 | https://cdn.ais-online.de/m2/83/61383/images/19/47908219px667x600.webp
MosaikTop Farbton M341 (32/Pal) (25-kg-Eimer) | 9004329286238 | 4908441 | Außenwandputz, Dünnlagenputz, Innenwandputz, Sockelputz | Kunstharz | nach Hersteller-Farbkarte | B-s1, d0 | diffusionsfähig | lösemittelfrei | Buntsteinputz | Handverarbeitung | 12,00 | 8,50 | 0,22 - 0,28 | 5,00 - 30,00 | 4,50 - 5,50 | 110,00 - 140,00 | https://cdn.ais-online.de/m2/83/61383/images/19/47908219px667x600.webp
MosaikTop Farbton M342 (32/Pal) (25-kg-Eimer) | 9004329286245 | 4908442 | Außenwandputz, Dünnlagenputz, Innenwandputz, Sockelputz | Kunstharz | nach Hersteller-Farbkarte | B-s1, d0 | diffusionsfähig | lösemittelfrei | Buntsteinputz | Handverarbeitung | 12,00 | 8,50 | 0,22 - 0,28 | 5,00 - 30,00 | 4,50 - 5,50 | 110,00 - 140,00 | https://cdn.ais-online.de/m2/83/61383/images/19/47908219px667x600.webp
MosaikTop Farbton M344 (32/Pal) (25-kg-Eimer) | 9004329286269 | 4908444 | Außenwandputz, Dünnlagenputz, Innenwandputz, Sockelputz | Kunstharz | nach Hersteller-Farbkarte | B-s1, d0 | diffusionsfähig | lösemittelfrei | Buntsteinputz | Handverarbeitung | 12,00 | 8,50 | 0,22 - 0,28 | 5,00 - 30,00 | 4,50 - 5,50 | 110,00 - 140,00 | https://cdn.ais-online.de/m2/83/61383/images/19/47908219px667x600.webp
powered by Heinze