## Baumit
Baumit
Name | GTIN | HAN | Anwendung Mörtel | Bindemittelbasis | Farbton | Brandverhalten | Klassifizierung nach DIN / EN | Spezifikation Mörtel | Verarbeitbarkeit | Druckfestigkeit (N/mm²) | Fugenbreite (mm) | Korngröße (mm) | Rohdichte (kg/m³) | Verarbeitungstemperatur (°C) | Verarbeitungszeit (min) | Wasserdampfdiffusionswiderstandszahl | Bilder
Baumit Fugenmörtel Ceramic F |  |  | Fugmörtel, Fugenmörtel | Zement | anthrazit, beige, dunkelgrau, grau, schwarz, silber, weiß | A1 | M 10 gem. DIN EN 998-2 | Fugenmörtel | Handverarbeitung | 10,00 | 5,00 - 8,00 | 0,00 - 1,00 | 1.600,00 | 5,00 - 30,00 | 60,00 | 15,00 - 35,00 | https://cdn.ais-online.de/m2/83/61383/images/20/47908220px667x600.webp
FugenMörtel Ceramic F (25-kg-Sack) Anthrazit | 4005893026706 | 535066 | Fugmörtel, Fugenmörtel | Zement | anthrazit, beige, dunkelgrau, grau, schwarz, silber, weiß | A1 | M 10 gem. DIN EN 998-2 | Fugenmörtel | Handverarbeitung | 10,00 | 5,00 - 8,00 | 0,00 - 1,00 | 1.600,00 | 5,00 - 30,00 | 60,00 | 15,00 - 35,00 | https://cdn.ais-online.de/m2/83/61383/images/20/47908220px667x600.webp
FugenMörtel Ceramic F (25-kg-Sack) Beigeweiß | 4005893026621 | 535061 | Fugmörtel, Fugenmörtel | Zement | anthrazit, beige, dunkelgrau, grau, schwarz, silber, weiß | A1 | M 10 gem. DIN EN 998-2 | Fugenmörtel | Handverarbeitung | 10,00 | 5,00 - 8,00 | 0,00 - 1,00 | 1.600,00 | 5,00 - 30,00 | 60,00 | 15,00 - 35,00 | https://cdn.ais-online.de/m2/83/61383/images/20/47908220px667x600.webp
FugenMörtel Ceramic F (25-kg-Sack) Dunkelgrau | 4005893026645 | 535065 | Fugmörtel, Fugenmörtel | Zement | anthrazit, beige, dunkelgrau, grau, schwarz, silber, weiß | A1 | M 10 gem. DIN EN 998-2 | Fugenmörtel | Handverarbeitung | 10,00 | 5,00 - 8,00 | 0,00 - 1,00 | 1.600,00 | 5,00 - 30,00 | 60,00 | 15,00 - 35,00 | https://cdn.ais-online.de/m2/83/61383/images/20/47908220px667x600.webp
FugenMörtel Ceramic F (25-kg-Sack) Extraweiß | 4005893026690 | 535060 | Fugmörtel, Fugenmörtel | Zement | anthrazit, beige, dunkelgrau, grau, schwarz, silber, weiß | A1 | M 10 gem. DIN EN 998-2 | Fugenmörtel | Handverarbeitung | 10,00 | 5,00 - 8,00 | 0,00 - 1,00 | 1.600,00 | 5,00 - 30,00 | 60,00 | 15,00 - 35,00 | https://cdn.ais-online.de/m2/83/61383/images/20/47908220px667x600.webp
FugenMörtel Ceramic F (25-kg-Sack) Grauweiß | 4005893026652 | 535062 | Fugmörtel, Fugenmörtel | Zement | anthrazit, beige, dunkelgrau, grau, schwarz, silber, weiß | A1 | M 10 gem. DIN EN 998-2 | Fugenmörtel | Handverarbeitung | 10,00 | 5,00 - 8,00 | 0,00 - 1,00 | 1.600,00 | 5,00 - 30,00 | 60,00 | 15,00 - 35,00 | https://cdn.ais-online.de/m2/83/61383/images/20/47908220px667x600.webp
FugenMörtel Ceramic F (25-kg-Sack) Sandhell | 4005893026713 | 535063 | Fugmörtel, Fugenmörtel | Zement | anthrazit, beige, dunkelgrau, grau, schwarz, silber, weiß | A1 | M 10 gem. DIN EN 998-2 | Fugenmörtel | Handverarbeitung | 10,00 | 5,00 - 8,00 | 0,00 - 1,00 | 1.600,00 | 5,00 - 30,00 | 60,00 | 15,00 - 35,00 | https://cdn.ais-online.de/m2/83/61383/images/20/47908220px667x600.webp
FugenMörtel Ceramic F (25-kg-Sack) Schwarz | 4005893026607 | 535067 | Fugmörtel, Fugenmörtel | Zement | anthrazit, beige, dunkelgrau, grau, schwarz, silber, weiß | A1 | M 10 gem. DIN EN 998-2 | Fugenmörtel | Handverarbeitung | 10,00 | 5,00 - 8,00 | 0,00 - 1,00 | 1.600,00 | 5,00 - 30,00 | 60,00 | 15,00 - 35,00 | https://cdn.ais-online.de/m2/83/61383/images/20/47908220px667x600.webp
FugenMörtel Ceramic F (25-kg-Sack) Silbergrau | 4005893026614 | 535064 | Fugmörtel, Fugenmörtel | Zement | anthrazit, beige, dunkelgrau, grau, schwarz, silber, weiß | A1 | M 10 gem. DIN EN 998-2 | Fugenmörtel | Handverarbeitung | 10,00 | 5,00 - 8,00 | 0,00 - 1,00 | 1.600,00 | 5,00 - 30,00 | 60,00 | 15,00 - 35,00 | https://cdn.ais-online.de/m2/83/61383/images/20/47908220px667x600.webp
FugenMörtel Ceramic F (25-kg-Sack) Zementgrau | 4005893026768 | 535068 | Fugmörtel, Fugenmörtel | Zement | anthrazit, beige, dunkelgrau, grau, schwarz, silber, weiß | A1 | M 10 gem. DIN EN 998-2 | Fugenmörtel | Handverarbeitung | 10,00 | 5,00 - 8,00 | 0,00 - 1,00 | 1.600,00 | 5,00 - 30,00 | 60,00 | 15,00 - 35,00 | https://cdn.ais-online.de/m2/83/61383/images/20/47908220px667x600.webp
powered by Heinze