## Baumit
Baumit
Name | GTIN | HAN | Anwendung Mörtel | Anwendung Putze | Bindemittelbasis | Farbton | Feucht- / Nassraum | Brandverhalten | Klassifizierung nach DIN / EN | Oberflächenstruktur Putz | Spezifikation Mörtel | Verarbeitbarkeit | Druckfestigkeit (N/mm²) | Haftzugfestigkeit (N/mm²) | Korngröße (mm) | Verarbeitungstemperatur (°C) | Wasserdampfdiffusionswiderstandszahl | Bilder
Baumit Kalk-Feinputz multiFine RK 70 N | 4005893042126 | 670198 | Putzmörtel | Armierungsputz, Außendeckenputz, Außenwandputz, Innendeckenputz, Innenwandputz, Oberputz | Trasskalk | weiß | geeignet für Feuchtraum | A2-s1, d0 | CS II gem. DIN EN 998, P II gem. DIN 18550 | Filzputz, Modellierputz, Schlämmputz, Spritzputz-Struktur | Putzmörtel, normal | Handverarbeitung, Maschinenverarbeitung (pumpfähig) | 1,50 - 5,00 | 0,08 | 0,00 - 0,60 | 5,00 - 30,00 | 5,00 | https://cdn.ais-online.de/m2/83/61383/images/65/47044465px667x600.webp https://cdn.ais-online.de/m2/83/61383/images/67/48165167px667x600.webp
powered by Heinze