## Baumit
Baumit
Name | GTIN | HAN | Anwendung Mörtel | Anwendung Putze | Bindemittelbasis | Farbton | Brandverhalten | Diffusionsverhalten | Klassifizierung nach DIN / EN | Oberflächenstruktur Putz | Spezifikation Mörtel | Verarbeitbarkeit | Druckfestigkeit (N/mm²) | Haftzugfestigkeit (N/mm²) | Korngröße (mm) | Verarbeitungstemperatur (°C) | Wasserdampfdiffusionswiderstandszahl | Bilder
Baumit Klebe- und Armierungsmörtel StarContact KBM-FIX |  |  | Klebmörtel, Klebemörtel, Putzmörtel, Spachtelmörtel | Armierungsputz, Oberputz, Sockelputz | Kalkzement | weiß | A2-s1, d0 | diffusionsoffen | CS III gem. DIN EN 998, P II gem. DIN 18550 | Filzputz | Leichtputzmörtel | Handverarbeitung, Maschinenverarbeitung (pumpfähig) | 3,50 - 7,50 | 0,08 | 0,00 - 1,00 | 5,00 - 30,00 | 25,00 | https://cdn.ais-online.de/m2/83/61383/images/45/47044545px667x600.webp https://cdn.ais-online.de/m2/83/61383/images/04/48165204px667x600.webp
StarContact KBM-FIX (25-kg-Sack) foliert | 4005893278839 | 756351 | Klebmörtel, Klebemörtel, Putzmörtel, Spachtelmörtel | Armierungsputz, Oberputz, Sockelputz | Kalkzement | weiß | A2-s1, d0 | diffusionsoffen | CS III gem. DIN EN 998, P II gem. DIN 18550 | Filzputz | Leichtputzmörtel | Handverarbeitung, Maschinenverarbeitung (pumpfähig) | 3,50 - 7,50 | 0,08 | 0,00 - 1,00 | 5,00 - 30,00 | 25,00 | https://cdn.ais-online.de/m2/83/61383/images/45/47044545px667x600.webp https://cdn.ais-online.de/m2/83/61383/images/04/48165204px667x600.webp
StarContact KBM-FIX lose | 4005893278853 | 756370 | Klebmörtel, Klebemörtel, Putzmörtel, Spachtelmörtel | Armierungsputz, Oberputz, Sockelputz | Kalkzement | weiß | A2-s1, d0 | diffusionsoffen | CS III gem. DIN EN 998, P II gem. DIN 18550 | Filzputz | Leichtputzmörtel | Handverarbeitung, Maschinenverarbeitung (pumpfähig) | 3,50 - 7,50 | 0,08 | 0,00 - 1,00 | 5,00 - 30,00 | 25,00 | https://cdn.ais-online.de/m2/83/61383/images/45/47044545px667x600.webp https://cdn.ais-online.de/m2/83/61383/images/04/48165204px667x600.webp
powered by Heinze