## Baumit
Baumit
Name | GTIN | HAN | Anwendung Mörtel | Anwendung Putze | Bindemittelbasis | Farbton | Brandverhalten | Diffusionsverhalten | Klassifizierung nach DIN / EN | Oberflächenstruktur Putz | Spezifikation Mörtel | Verarbeitbarkeit | Druckfestigkeit (N/mm²) | Haftzugfestigkeit (N/mm²) | Korngröße (mm) | Verarbeitungstemperatur (°C) | Wasserdampfdiffusionswiderstandszahl | Bilder
Baumit mineralischer Edelputz Klima EST 01-1,5 |  |  | Putzmörtel | Außendeckenputz, Außenwandputz, Innendeckenputz, Innenwandputz, Oberputz | Kalkzement | weiß | A1 | diffusionsfähig | CS II gem. DIN EN 998, P II gem. DIN 18550 | Filzputz, Kellenstrichputz, Traufelputz | Edelputzmörtel | Handverarbeitung, Maschinenverarbeitung (pumpfähig) | 1,50 - 5,00 | 0,08 | 0,00 - 1,50 | 5,00 - 30,00 | 20,00 | https://cdn.ais-online.de/m2/83/61383/images/11/47043811px667x600.webp https://cdn.ais-online.de/m2/83/61383/images/25/48164825px667x600.webp
Klima EST 01 (25-kg-Sack) foliert | 4005893031656 | 110010 | Putzmörtel | Außendeckenputz, Außenwandputz, Innendeckenputz, Innenwandputz, Oberputz | Kalkzement | weiß | A1 | diffusionsfähig | CS II gem. DIN EN 998, P II gem. DIN 18550 | Filzputz, Kellenstrichputz, Traufelputz | Edelputzmörtel | Handverarbeitung, Maschinenverarbeitung (pumpfähig) | 1,50 - 5,00 | 0,08 | 0,00 - 1,50 | 5,00 - 30,00 | 20,00 | https://cdn.ais-online.de/m2/83/61383/images/11/47043811px667x600.webp https://cdn.ais-online.de/m2/83/61383/images/25/48164825px667x600.webp
Klima EST 1,5 (25-kg-Sack) foliert | 4005893031670 | 110018 | Putzmörtel | Außendeckenputz, Außenwandputz, Innendeckenputz, Innenwandputz, Oberputz | Kalkzement | weiß | A1 | diffusionsfähig | CS II gem. DIN EN 998, P II gem. DIN 18550 | Filzputz, Kellenstrichputz, Traufelputz | Edelputzmörtel | Handverarbeitung, Maschinenverarbeitung (pumpfähig) | 1,50 - 5,00 | 0,08 | 0,00 - 1,50 | 5,00 - 30,00 | 20,00 | https://cdn.ais-online.de/m2/83/61383/images/11/47043811px667x600.webp https://cdn.ais-online.de/m2/83/61383/images/25/48164825px667x600.webp
powered by Heinze