## Baumit
Baumit
Name | GTIN | HAN | Anwendungsgebiet Wärmedämmstoff | Ausführung | Farbton | Werkstoff | Breite (mm) | Länge (mm) | Stärke (mm) | Befestigung | Brandverhalten | Diffusionsverhalten | Kaschierung | Wärmeleitfähigkeitsstufe | Werkstoff Kaschierung, Beschichtung | Zugfestigkeitsstufe | Bemessungswert Wärmeleitfähigkeit (W/(m*K)) | dynamische Steifigkeit (MN/m³) | Nennwert der Wärmeleitfähigkeit (W/(m*K)) | Wasserdampfdiffusionswiderstandszahl | Zugfestigkeit (N/mm²) | Bilder
Baumit Mineralwolle-Fassadendämmplatte MineralTherm Echt light 035 |  |  | DI, WAP | Platte | grau | Steinwolle | 400,00 | 1.200,00 | 80,00 - 240,00 | dübeln, kleben | A1 | diffusionsoffen | beidseitig | 035 | Haftbeschichtung | zh - hohe Zugfestigkeit | 0,04 | 4,00 - 9,00 | 0,03 | 1,00 | 0,01 | https://cdn.ais-online.de/m2/83/61383/images/97/48311297px667x600.webp
MineralTherm Echt Light 035 08 cm | 4005893193637 | 2001209 | DI, WAP | Platte | grau | Steinwolle | 400,00 | 1.200,00 | 80,00 - 240,00 | dübeln, kleben | A1 | diffusionsoffen | beidseitig | 035 | Haftbeschichtung | zh - hohe Zugfestigkeit | 0,04 | 4,00 - 9,00 | 0,03 | 1,00 | 0,01 | https://cdn.ais-online.de/m2/83/61383/images/97/48311297px667x600.webp
MineralTherm Echt Light 035 10 cm | 4005893193651 | 2001210 | DI, WAP | Platte | grau | Steinwolle | 400,00 | 1.200,00 | 80,00 - 240,00 | dübeln, kleben | A1 | diffusionsoffen | beidseitig | 035 | Haftbeschichtung | zh - hohe Zugfestigkeit | 0,04 | 4,00 - 9,00 | 0,03 | 1,00 | 0,01 | https://cdn.ais-online.de/m2/83/61383/images/97/48311297px667x600.webp
MineralTherm Echt Light 035 12 cm | 4005893189746 | 2001212 | DI, WAP | Platte | grau | Steinwolle | 400,00 | 1.200,00 | 80,00 - 240,00 | dübeln, kleben | A1 | diffusionsoffen | beidseitig | 035 | Haftbeschichtung | zh - hohe Zugfestigkeit | 0,04 | 4,00 - 9,00 | 0,03 | 1,00 | 0,01 | https://cdn.ais-online.de/m2/83/61383/images/97/48311297px667x600.webp
MineralTherm Echt Light 035 14 cm | 4005893189760 | 2001214 | DI, WAP | Platte | grau | Steinwolle | 400,00 | 1.200,00 | 80,00 - 240,00 | dübeln, kleben | A1 | diffusionsoffen | beidseitig | 035 | Haftbeschichtung | zh - hohe Zugfestigkeit | 0,04 | 4,00 - 9,00 | 0,03 | 1,00 | 0,01 | https://cdn.ais-online.de/m2/83/61383/images/97/48311297px667x600.webp
MineralTherm Echt Light 035 16 cm | 4005893189791 | 2001216 | DI, WAP | Platte | grau | Steinwolle | 400,00 | 1.200,00 | 80,00 - 240,00 | dübeln, kleben | A1 | diffusionsoffen | beidseitig | 035 | Haftbeschichtung | zh - hohe Zugfestigkeit | 0,04 | 4,00 - 9,00 | 0,03 | 1,00 | 0,01 | https://cdn.ais-online.de/m2/83/61383/images/97/48311297px667x600.webp
MineralTherm Echt Light 035 18 cm | 4005893189814 | 2001218 | DI, WAP | Platte | grau | Steinwolle | 400,00 | 1.200,00 | 80,00 - 240,00 | dübeln, kleben | A1 | diffusionsoffen | beidseitig | 035 | Haftbeschichtung | zh - hohe Zugfestigkeit | 0,04 | 4,00 - 9,00 | 0,03 | 1,00 | 0,01 | https://cdn.ais-online.de/m2/83/61383/images/97/48311297px667x600.webp
MineralTherm Echt Light 035 20 cm | 4005893189838 | 2001220 | DI, WAP | Platte | grau | Steinwolle | 400,00 | 1.200,00 | 80,00 - 240,00 | dübeln, kleben | A1 | diffusionsoffen | beidseitig | 035 | Haftbeschichtung | zh - hohe Zugfestigkeit | 0,04 | 4,00 - 9,00 | 0,03 | 1,00 | 0,01 | https://cdn.ais-online.de/m2/83/61383/images/97/48311297px667x600.webp
MineralTherm Echt Light 035 22 cm | 4005893193699 | 2001222 | DI, WAP | Platte | grau | Steinwolle | 400,00 | 1.200,00 | 80,00 - 240,00 | dübeln, kleben | A1 | diffusionsoffen | beidseitig | 035 | Haftbeschichtung | zh - hohe Zugfestigkeit | 0,04 | 4,00 - 9,00 | 0,03 | 1,00 | 0,01
MineralTherm Echt Light 035 24 cm | 4005893193712 | 2001224 | DI, WAP | Platte | grau | Steinwolle | 400,00 | 1.200,00 | 80,00 - 240,00 | dübeln, kleben | A1 | diffusionsoffen | beidseitig | 035 | Haftbeschichtung | zh - hohe Zugfestigkeit | 0,04 | 4,00 - 9,00 | 0,03 | 1,00 | 0,01
powered by Heinze