## Baumit
Baumit
Name | GTIN | HAN | Anwendungsgebiet Wärmedämmstoff | Ausführung | Werkstoff | Breite (mm) | Länge (mm) | Stärke (mm) | Befestigung | Brandverhalten | Diffusionsverhalten | Kaschierung | Wärmeleitfähigkeitsstufe | Werkstoff Kaschierung, Beschichtung | Bemessungswert Wärmeleitfähigkeit (W/(m*K)) | Wasserdampfdiffusionswiderstandszahl | Zugfestigkeit (N/mm²) | Bilder
Baumit Mineralwolle-Fassadendämmplatte MineralTherm Lamelle |  |  | WAP | Platte | Steinwolle | 200,00 | 1.200,00 | 40,00 - 300,00 | dübeln, kleben | A1 | diffusionsoffen | beidseitig | 041 | Haftbeschichtung | 0,04 | 1,00 | 0,08 | https://cdn.ais-online.de/m2/83/61383/images/48/47043848px667x600.webp
MineralTherm Lamelle / BB 04 cm | 4005893254710 | 2001152 | WAP | Platte | Steinwolle | 200,00 | 1.200,00 | 40,00 - 300,00 | dübeln, kleben | A1 | diffusionsoffen | beidseitig | 041 | Haftbeschichtung | 0,04 | 1,00 | 0,08
MineralTherm Lamelle / BB 05 cm | 4005893253805 | 2001153 | WAP | Platte | Steinwolle | 200,00 | 1.200,00 | 40,00 - 300,00 | dübeln, kleben | A1 | diffusionsoffen | beidseitig | 041 | Haftbeschichtung | 0,04 | 1,00 | 0,08
MineralTherm Lamelle / BB 06 cm | 4005893254734 | 2001154 | WAP | Platte | Steinwolle | 200,00 | 1.200,00 | 40,00 - 300,00 | dübeln, kleben | A1 | diffusionsoffen | beidseitig | 041 | Haftbeschichtung | 0,04 | 1,00 | 0,08
MineralTherm Lamelle / BB 08 cm | 4005893254819 | 2001139 | WAP | Platte | Steinwolle | 200,00 | 1.200,00 | 40,00 - 300,00 | dübeln, kleben | A1 | diffusionsoffen | beidseitig | 041 | Haftbeschichtung | 0,04 | 1,00 | 0,08 | https://cdn.ais-online.de/m2/83/61383/images/48/47043848px667x600.webp
MineralTherm Lamelle / BB 10 cm | 4005893253799 | 2001158 | WAP | Platte | Steinwolle | 200,00 | 1.200,00 | 40,00 - 300,00 | dübeln, kleben | A1 | diffusionsoffen | beidseitig | 041 | Haftbeschichtung | 0,04 | 1,00 | 0,08 | https://cdn.ais-online.de/m2/83/61383/images/48/47043848px667x600.webp
MineralTherm Lamelle / BB 12 cm | 4005893254758 | 2001160 | WAP | Platte | Steinwolle | 200,00 | 1.200,00 | 40,00 - 300,00 | dübeln, kleben | A1 | diffusionsoffen | beidseitig | 041 | Haftbeschichtung | 0,04 | 1,00 | 0,08 | https://cdn.ais-online.de/m2/83/61383/images/48/47043848px667x600.webp
MineralTherm Lamelle / BB 14 cm | 4005893254765 | 2001162 | WAP | Platte | Steinwolle | 200,00 | 1.200,00 | 40,00 - 300,00 | dübeln, kleben | A1 | diffusionsoffen | beidseitig | 041 | Haftbeschichtung | 0,04 | 1,00 | 0,08 | https://cdn.ais-online.de/m2/83/61383/images/48/47043848px667x600.webp
MineralTherm Lamelle / BB 16 cm | 4005893254796 | 2001164 | WAP | Platte | Steinwolle | 200,00 | 1.200,00 | 40,00 - 300,00 | dübeln, kleben | A1 | diffusionsoffen | beidseitig | 041 | Haftbeschichtung | 0,04 | 1,00 | 0,08 | https://cdn.ais-online.de/m2/83/61383/images/48/47043848px667x600.webp
MineralTherm Lamelle / BB 18 cm | 4005893254789 | 2001149 | WAP | Platte | Steinwolle | 200,00 | 1.200,00 | 40,00 - 300,00 | dübeln, kleben | A1 | diffusionsoffen | beidseitig | 041 | Haftbeschichtung | 0,04 | 1,00 | 0,08 | https://cdn.ais-online.de/m2/83/61383/images/48/47043848px667x600.webp
MineralTherm Lamelle / BB 20 cm | 4005893254826 | 2001151 | WAP | Platte | Steinwolle | 200,00 | 1.200,00 | 40,00 - 300,00 | dübeln, kleben | A1 | diffusionsoffen | beidseitig | 041 | Haftbeschichtung | 0,04 | 1,00 | 0,08 | https://cdn.ais-online.de/m2/83/61383/images/48/47043848px667x600.webp
MineralTherm Lamelle / BB 22 cm | 4005893012341 | 2001147 | WAP | Platte | Steinwolle | 200,00 | 1.200,00 | 40,00 - 300,00 | dübeln, kleben | A1 | diffusionsoffen | beidseitig | 041 | Haftbeschichtung | 0,04 | 1,00 | 0,08
MineralTherm Lamelle / BB 24 cm | 4005893012051 | 2001148 | WAP | Platte | Steinwolle | 200,00 | 1.200,00 | 40,00 - 300,00 | dübeln, kleben | A1 | diffusionsoffen | beidseitig | 041 | Haftbeschichtung | 0,04 | 1,00 | 0,08
MineralTherm Lamelle / BB 26 cm | 4005893008771 | 2001150 | WAP | Platte | Steinwolle | 200,00 | 1.200,00 | 40,00 - 300,00 | dübeln, kleben | A1 | diffusionsoffen | beidseitig | 041 | Haftbeschichtung | 0,04 | 1,00 | 0,08
MineralTherm Lamelle / BB 30 cm | 4005893038570 | 2001143 | WAP | Platte | Steinwolle | 200,00 | 1.200,00 | 40,00 - 300,00 | dübeln, kleben | A1 | diffusionsoffen | beidseitig | 041 | Haftbeschichtung | 0,04 | 1,00 | 0,08
powered by Heinze