## Baumit
Baumit
Name | GTIN | HAN | Anwendungsgebiet Wärmedämmstoff | Ausführung | Werkstoff | Breite (mm) | Länge (mm) | Stärke (mm) | Befestigung | Brandverhalten | Diffusionsverhalten | Kaschierung | Wärmeleitfähigkeitsstufe | Werkstoff Kaschierung, Beschichtung | Bemessungswert Wärmeleitfähigkeit (W/(m*K)) | Wasserdampfdiffusionswiderstandszahl | Zugfestigkeit (N/mm²) | Bilder
Baumit Mineralwolle-Putzträgerbrandriegel FireStop 035 / 035 I |  |  | WAP | Platte | Steinwolle | 200,00 | 1.200,00 | 100,00 - 300,00 | dübeln, kleben | A1 | diffusionsoffen | beidseitig | 035 | Haftbeschichtung | 0,04 | 1,00 - 2,00 | 0,01 | https://cdn.ais-online.de/m2/83/61383/images/48/47043848px667x600.webp https://cdn.ais-online.de/m2/83/61383/images/43/48164843px667x600.webp
FireStop 035 10 cm | 4005893003523 | 2001570 | WAP | Platte | Steinwolle | 200,00 | 1.200,00 | 100,00 - 300,00 | dübeln, kleben | A1 | diffusionsoffen | beidseitig | 035 | Haftbeschichtung | 0,04 | 1,00 - 2,00 | 0,01 | https://cdn.ais-online.de/m2/83/61383/images/43/48164843px667x600.webp
FireStop 035 12 cm | 4005893003530 | 2001572 | WAP | Platte | Steinwolle | 200,00 | 1.200,00 | 100,00 - 300,00 | dübeln, kleben | A1 | diffusionsoffen | beidseitig | 035 | Haftbeschichtung | 0,04 | 1,00 - 2,00 | 0,01 | https://cdn.ais-online.de/m2/83/61383/images/43/48164843px667x600.webp
FireStop 035 14 cm | 4005893003547 | 2001574 | WAP | Platte | Steinwolle | 200,00 | 1.200,00 | 100,00 - 300,00 | dübeln, kleben | A1 | diffusionsoffen | beidseitig | 035 | Haftbeschichtung | 0,04 | 1,00 - 2,00 | 0,01 | https://cdn.ais-online.de/m2/83/61383/images/43/48164843px667x600.webp
FireStop 035 16 cm | 4005893003554 | 2001576 | WAP | Platte | Steinwolle | 200,00 | 1.200,00 | 100,00 - 300,00 | dübeln, kleben | A1 | diffusionsoffen | beidseitig | 035 | Haftbeschichtung | 0,04 | 1,00 - 2,00 | 0,01 | https://cdn.ais-online.de/m2/83/61383/images/43/48164843px667x600.webp
FireStop 035 18 cm | 4005893003561 | 2001578 | WAP | Platte | Steinwolle | 200,00 | 1.200,00 | 100,00 - 300,00 | dübeln, kleben | A1 | diffusionsoffen | beidseitig | 035 | Haftbeschichtung | 0,04 | 1,00 - 2,00 | 0,01 | https://cdn.ais-online.de/m2/83/61383/images/43/48164843px667x600.webp
FireStop 035 20 cm | 4005893003653 | 2001580 | WAP | Platte | Steinwolle | 200,00 | 1.200,00 | 100,00 - 300,00 | dübeln, kleben | A1 | diffusionsoffen | beidseitig | 035 | Haftbeschichtung | 0,04 | 1,00 - 2,00 | 0,01 | https://cdn.ais-online.de/m2/83/61383/images/43/48164843px667x600.webp
FireStop 035 22 cm | 4005893026492 | 2001582 | WAP | Platte | Steinwolle | 200,00 | 1.200,00 | 100,00 - 300,00 | dübeln, kleben | A1 | diffusionsoffen | beidseitig | 035 | Haftbeschichtung | 0,04 | 1,00 - 2,00 | 0,01
FireStop 035 24 cm | 4005893026454 | 2001584 | WAP | Platte | Steinwolle | 200,00 | 1.200,00 | 100,00 - 300,00 | dübeln, kleben | A1 | diffusionsoffen | beidseitig | 035 | Haftbeschichtung | 0,04 | 1,00 - 2,00 | 0,01
FireStop 035 26 cm | 4005893026485 | 2001586 | WAP | Platte | Steinwolle | 200,00 | 1.200,00 | 100,00 - 300,00 | dübeln, kleben | A1 | diffusionsoffen | beidseitig | 035 | Haftbeschichtung | 0,04 | 1,00 - 2,00 | 0,01
FireStop 035 28 cm | 4005893026478 | 2001588 | WAP | Platte | Steinwolle | 200,00 | 1.200,00 | 100,00 - 300,00 | dübeln, kleben | A1 | diffusionsoffen | beidseitig | 035 | Haftbeschichtung | 0,04 | 1,00 - 2,00 | 0,01
FireStop 035 30 cm | 4005893026461 | 2001590 | WAP | Platte | Steinwolle | 200,00 | 1.200,00 | 100,00 - 300,00 | dübeln, kleben | A1 | diffusionsoffen | beidseitig | 035 | Haftbeschichtung | 0,04 | 1,00 - 2,00 | 0,01
FireStop I 035 10 cm | 4005893166075 | 2001510 | WAP | Platte | Steinwolle | 200,00 | 1.200,00 | 100,00 - 300,00 | dübeln, kleben | A1 | diffusionsoffen | beidseitig | 035 | Haftbeschichtung | 0,04 | 1,00 - 2,00 | 0,01 | https://cdn.ais-online.de/m2/83/61383/images/48/47043848px667x600.webp
FireStop I 035 12 cm | 4005893166082 | 2001512 | WAP | Platte | Steinwolle | 200,00 | 1.200,00 | 100,00 - 300,00 | dübeln, kleben | A1 | diffusionsoffen | beidseitig | 035 | Haftbeschichtung | 0,04 | 1,00 - 2,00 | 0,01 | https://cdn.ais-online.de/m2/83/61383/images/48/47043848px667x600.webp
FireStop I 035 14 cm | 4005893166099 | 2001514 | WAP | Platte | Steinwolle | 200,00 | 1.200,00 | 100,00 - 300,00 | dübeln, kleben | A1 | diffusionsoffen | beidseitig | 035 | Haftbeschichtung | 0,04 | 1,00 - 2,00 | 0,01 | https://cdn.ais-online.de/m2/83/61383/images/48/47043848px667x600.webp
FireStop I 035 16 cm | 4005893166105 | 2001516 | WAP | Platte | Steinwolle | 200,00 | 1.200,00 | 100,00 - 300,00 | dübeln, kleben | A1 | diffusionsoffen | beidseitig | 035 | Haftbeschichtung | 0,04 | 1,00 - 2,00 | 0,01 | https://cdn.ais-online.de/m2/83/61383/images/48/47043848px667x600.webp
FireStop I 035 18 cm | 4005893166112 | 2001518 | WAP | Platte | Steinwolle | 200,00 | 1.200,00 | 100,00 - 300,00 | dübeln, kleben | A1 | diffusionsoffen | beidseitig | 035 | Haftbeschichtung | 0,04 | 1,00 - 2,00 | 0,01 | https://cdn.ais-online.de/m2/83/61383/images/48/47043848px667x600.webp
FireStop I 035 20 cm | 4005893166129 | 2001520 | WAP | Platte | Steinwolle | 200,00 | 1.200,00 | 100,00 - 300,00 | dübeln, kleben | A1 | diffusionsoffen | beidseitig | 035 | Haftbeschichtung | 0,04 | 1,00 - 2,00 | 0,01 | https://cdn.ais-online.de/m2/83/61383/images/48/47043848px667x600.webp
FireStop I 035 22 cm | 4005893166136 | 2001522 | WAP | Platte | Steinwolle | 200,00 | 1.200,00 | 100,00 - 300,00 | dübeln, kleben | A1 | diffusionsoffen | beidseitig | 035 | Haftbeschichtung | 0,04 | 1,00 - 2,00 | 0,01
FireStop I 035 24 cm | 4005893166143 | 2001524 | WAP | Platte | Steinwolle | 200,00 | 1.200,00 | 100,00 - 300,00 | dübeln, kleben | A1 | diffusionsoffen | beidseitig | 035 | Haftbeschichtung | 0,04 | 1,00 - 2,00 | 0,01
powered by Heinze