## Baumit
Baumit
Name | GTIN | HAN | Anwendung Mörtel | Anwendung Putze | Bindemittelbasis | Brandverhalten | Klassifizierung nach DIN / EN | Oberflächenstruktur Putz | Spezifikation Mörtel | Verarbeitbarkeit | Druckfestigkeit (N/mm²) | Haftzugfestigkeit (N/mm²) | Korngröße (mm) | Verarbeitungstemperatur (°C) | Wasserdampfdiffusionswiderstandszahl | Bilder
Baumit Universalputz (Sockelbereich) multiSockel Base 520 | 4005893041723 | 655004 | Klebmörtel, Klebemörtel, Putzmörtel | Armierungsputz, Dünnlagenputz, Haftputz, Oberputz, Unterputz | Kalkzement | A2-s1, d0 | CS IV gem. DIN EN 998, P II gem. DIN 18550 | Filzputz | Putzmörtel, normal | Handverarbeitung, Maschinenverarbeitung (pumpfähig) | 6,00 | 0,08 | 0,00 - 1,00 | 5,00 - 30,00 | 25,00 | https://cdn.ais-online.de/m2/83/61383/images/54/47044354px667x600.webp https://cdn.ais-online.de/m2/83/61383/images/01/48165101px667x600.webp
powered by Heinze