## Baumit
Baumit
Name | GTIN | HAN | Anwendung Mörtel | Bindemittelbasis | Farbton | Brandverhalten | Diffusionsverhalten | Klassifizierung nach DIN / EN | Spezifikation Mörtel | Verarbeitbarkeit | Druckfestigkeit (N/mm²) | Haftzugfestigkeit (N/mm²) | Korngröße (mm) | Rohdichte (kg/m³) | Verarbeitungstemperatur (°C) | Wasserdampfdiffusionswiderstandszahl | Bilder
Baumit Vormauermörtel VM Basic |  |  | Vormauermörtel | Kalkzement | anthrazit, beige, dunkelgrau, grau, schwarz, silber, weiß | A1 | diffusionsoffen | M 5 gem. DIN EN 998-2 | Normalmörtel | Handverarbeitung, Maschinenverarbeitung (pumpfähig) | 5,00 | 0,08 | 0,00 - 4,00 | 1.600,00 | 5,00 - 30,00 | 15,00 - 35,00 | https://cdn.ais-online.de/m2/83/61383/images/45/47908245px667x600.webp
VM Basic (35-kg-Sack) Anthrazit | 4005893020605 | 598235 | Vormauermörtel | Kalkzement | anthrazit, beige, dunkelgrau, grau, schwarz, silber, weiß | A1 | diffusionsoffen | M 5 gem. DIN EN 998-2 | Normalmörtel | Handverarbeitung, Maschinenverarbeitung (pumpfähig) | 5,00 | 0,08 | 0,00 - 4,00 | 1.600,00 | 5,00 - 30,00 | 15,00 - 35,00 | https://cdn.ais-online.de/m2/83/61383/images/45/47908245px667x600.webp
VM Basic (35-kg-Sack) Beigeweiß | 4005893007491 | 598226 | Vormauermörtel | Kalkzement | anthrazit, beige, dunkelgrau, grau, schwarz, silber, weiß | A1 | diffusionsoffen | M 5 gem. DIN EN 998-2 | Normalmörtel | Handverarbeitung, Maschinenverarbeitung (pumpfähig) | 5,00 | 0,08 | 0,00 - 4,00 | 1.600,00 | 5,00 - 30,00 | 15,00 - 35,00 | https://cdn.ais-online.de/m2/83/61383/images/45/47908245px667x600.webp
VM Basic (35-kg-Sack) Dunkelgrau | 4005893020704 | 598234 | Vormauermörtel | Kalkzement | anthrazit, beige, dunkelgrau, grau, schwarz, silber, weiß | A1 | diffusionsoffen | M 5 gem. DIN EN 998-2 | Normalmörtel | Handverarbeitung, Maschinenverarbeitung (pumpfähig) | 5,00 | 0,08 | 0,00 - 4,00 | 1.600,00 | 5,00 - 30,00 | 15,00 - 35,00 | https://cdn.ais-online.de/m2/83/61383/images/45/47908245px667x600.webp
VM Basic (35-kg-Sack) Extraweiß | 4005893018534 | 598224 | Vormauermörtel | Kalkzement | anthrazit, beige, dunkelgrau, grau, schwarz, silber, weiß | A1 | diffusionsoffen | M 5 gem. DIN EN 998-2 | Normalmörtel | Handverarbeitung, Maschinenverarbeitung (pumpfähig) | 5,00 | 0,08 | 0,00 - 4,00 | 1.600,00 | 5,00 - 30,00 | 15,00 - 35,00 | https://cdn.ais-online.de/m2/83/61383/images/45/47908245px667x600.webp
VM Basic (35-kg-Sack) Grauweiß | 4005893018541 | 598231 | Vormauermörtel | Kalkzement | anthrazit, beige, dunkelgrau, grau, schwarz, silber, weiß | A1 | diffusionsoffen | M 5 gem. DIN EN 998-2 | Normalmörtel | Handverarbeitung, Maschinenverarbeitung (pumpfähig) | 5,00 | 0,08 | 0,00 - 4,00 | 1.600,00 | 5,00 - 30,00 | 15,00 - 35,00 | https://cdn.ais-online.de/m2/83/61383/images/45/47908245px667x600.webp
VM Basic (35-kg-Sack) Sandhell | 4005893020582 | 598232 | Vormauermörtel | Kalkzement | anthrazit, beige, dunkelgrau, grau, schwarz, silber, weiß | A1 | diffusionsoffen | M 5 gem. DIN EN 998-2 | Normalmörtel | Handverarbeitung, Maschinenverarbeitung (pumpfähig) | 5,00 | 0,08 | 0,00 - 4,00 | 1.600,00 | 5,00 - 30,00 | 15,00 - 35,00 | https://cdn.ais-online.de/m2/83/61383/images/45/47908245px667x600.webp
VM Basic (35-kg-Sack) Schwarz | 4005893020636 | 598236 | Vormauermörtel | Kalkzement | anthrazit, beige, dunkelgrau, grau, schwarz, silber, weiß | A1 | diffusionsoffen | M 5 gem. DIN EN 998-2 | Normalmörtel | Handverarbeitung, Maschinenverarbeitung (pumpfähig) | 5,00 | 0,08 | 0,00 - 4,00 | 1.600,00 | 5,00 - 30,00 | 15,00 - 35,00 | https://cdn.ais-online.de/m2/83/61383/images/45/47908245px667x600.webp
VM Basic (35-kg-Sack) Silbergrau | 4005893020643 | 598233 | Vormauermörtel | Kalkzement | anthrazit, beige, dunkelgrau, grau, schwarz, silber, weiß | A1 | diffusionsoffen | M 5 gem. DIN EN 998-2 | Normalmörtel | Handverarbeitung, Maschinenverarbeitung (pumpfähig) | 5,00 | 0,08 | 0,00 - 4,00 | 1.600,00 | 5,00 - 30,00 | 15,00 - 35,00 | https://cdn.ais-online.de/m2/83/61383/images/45/47908245px667x600.webp
VM Basic (35-kg-Sack) Zementgrau | 4005893020407 | 598237 | Vormauermörtel | Kalkzement | anthrazit, beige, dunkelgrau, grau, schwarz, silber, weiß | A1 | diffusionsoffen | M 5 gem. DIN EN 998-2 | Normalmörtel | Handverarbeitung, Maschinenverarbeitung (pumpfähig) | 5,00 | 0,08 | 0,00 - 4,00 | 1.600,00 | 5,00 - 30,00 | 15,00 - 35,00 | https://cdn.ais-online.de/m2/83/61383/images/45/47908245px667x600.webp
VM Basic Zementgrau lose | 4005893022197 | 598238 | Vormauermörtel | Kalkzement | anthrazit, beige, dunkelgrau, grau, schwarz, silber, weiß | A1 | diffusionsoffen | M 5 gem. DIN EN 998-2 | Normalmörtel | Handverarbeitung, Maschinenverarbeitung (pumpfähig) | 5,00 | 0,08 | 0,00 - 4,00 | 1.600,00 | 5,00 - 30,00 | 15,00 - 35,00 | https://cdn.ais-online.de/m2/83/61383/images/45/47908245px667x600.webp
powered by Heinze