## Baumit
Baumit
Name | GTIN | HAN | Anwendung Mörtel | Bindemittelbasis | Brandverhalten | Klassifizierung nach DIN / EN | Spezifikation Mörtel | Verarbeitbarkeit | Druckfestigkeit (N/mm²) | Korngröße (mm) | Rohdichte (kg/m³) | Verarbeitungstemperatur (°C) | Wasserdampfdiffusionswiderstandszahl | Bilder
Baumit Zement-Mauermörtel ZM 92 |  |  | Mauermörtel | Zement | A1 | M 10 gem. DIN EN 998-2 | Normalmörtel | Handverarbeitung, Maschinenverarbeitung (pumpfähig) | 10,00 | 0,00 - 4,00 | 1.800,00 | 5,00 - 30,00 | 15,00 - 35,00 | https://cdn.ais-online.de/m2/83/61383/images/28/47044328px667x600.webp https://cdn.ais-online.de/m2/83/61383/images/90/48165090px667x600.webp
ZementMauermörtel ZM 92 (35-kg-Sack) | 4005893592003 | 592003 | Mauermörtel | Zement | A1 | M 10 gem. DIN EN 998-2 | Normalmörtel | Handverarbeitung, Maschinenverarbeitung (pumpfähig) | 10,00 | 0,00 - 4,00 | 1.800,00 | 5,00 - 30,00 | 15,00 - 35,00 | https://cdn.ais-online.de/m2/83/61383/images/28/47044328px667x600.webp https://cdn.ais-online.de/m2/83/61383/images/90/48165090px667x600.webp
ZementMauermörtel ZM 92 lose | 4005893592027 | 592027 | Mauermörtel | Zement | A1 | M 10 gem. DIN EN 998-2 | Normalmörtel | Handverarbeitung, Maschinenverarbeitung (pumpfähig) | 10,00 | 0,00 - 4,00 | 1.800,00 | 5,00 - 30,00 | 15,00 - 35,00 | https://cdn.ais-online.de/m2/83/61383/images/28/47044328px667x600.webp https://cdn.ais-online.de/m2/83/61383/images/90/48165090px667x600.webp
powered by Heinze