## Baumit
Baumit
Name | GTIN | HAN | Anwendung | Anwendung Estrich | Produkt | Werkstoff | Biegezugfestigkeitsklasse Estrich | Brandverhalten | Diffusionsverhalten | Druckfestigkeitsklasse Estrich | Verarbeitbarkeit | Verlegereife | Begehbar nach (h) | Biegezugfestigkeit (N/mm²) | Druckfestigkeit (N/mm²) | Korngröße (mm) | Lagerfähigkeit in Monaten | Verarbeitungstemperatur (°C) | Verarbeitungszeit (min) | Bilder
Baumit Zementestrich SchnellEstrich Rapido 1-Tag | 4005893191794 | 543001 | außen, innen | konventionell | Schnellestrich | Zement | F6 | A1fl | diffusionsoffen | CT-C35 | Handverarbeitung, Maschinenverarbeitung (pumpfähig) | nach 1 Tag | 3,00 | 6,00 | 35,00 | 0,00 - 8,00 | 6,00 | 5,00 - 30,00 | 30,00 - 45,00
powered by Heinze