## Baumit
Baumit
Name | GTIN | HAN | Anwendung | Anwendung Estrich | Produkt | Werkstoff | Biegezugfestigkeitsklasse Estrich | Brandverhalten | Diffusionsverhalten | Druckfestigkeitsklasse Estrich | Verlegereife | Biegezugfestigkeit (N/mm²) | Druckfestigkeit (N/mm²) | Korngröße (mm) | Lagerfähigkeit in Monaten | Verarbeitungstemperatur (°C) | Wasserdampfdiffusionswiderstandszahl | Bilder
Baumit Zementestrich/Feinbeton EstrichBeton HOBBY 04 | 4005893013584 | 542085 | außen, innen | konventionell | Estrich | Zement | F4 | A1 | diffusionsoffen | CT-C25 | nach 7 Tagen | 4,00 | 25,00 | 0,00 - 4,00 | 12,00 | 5,00 - 30,00 | 15,00 - 35,00 | https://cdn.ais-online.de/m2/83/61383/images/88/47044288px667x600.webp https://cdn.ais-online.de/m2/83/61383/images/74/48165074px667x600.webp
powered by Heinze