## Baumit
Baumit
Name | GTIN | HAN | Anwendung Mörtel | Anwendung Putze | Bindemittelbasis | Brandverhalten | Diffusionsverhalten | Klassifizierung nach DIN / EN | Spezifikation Mörtel | Verarbeitbarkeit | Druckfestigkeit (N/mm²) | Haftzugfestigkeit (N/mm²) | Korngröße (mm) | Verarbeitungstemperatur (°C) | Wasserdampfdiffusionswiderstandszahl | Bilder
FaserLeichtputz FL 68 Speed (30-kg-Sack) | 4005893007385 | 2567037 | Putzmörtel | Unterputz | Kalkzement | A1 | diffusionsoffen | CS II gem. DIN EN 998, P II gem. DIN 18550 | Leichtputzmörtel | Handverarbeitung, Maschinenverarbeitung (pumpfähig) | 1,50 - 5,00 | 0,08 | 0,00 - 1,20 | 5,00 - 30,00 | 20,00 | https://cdn.ais-online.de/m2/83/61383/images/42/47043742px667x600.webp
powered by Heinze