## Baumit
Baumit
Name | GTIN | HAN | Anwendung Mörtel | Anwendung Putze | Bindemittelbasis | Feucht- / Nassraum | Brandverhalten | Klassifizierung nach DIN / EN | Oberflächenstruktur Putz | Spezifikation Mörtel | Verarbeitbarkeit | Druckfestigkeit (N/mm²) | Haftzugfestigkeit (N/mm²) | Korngröße (mm) | Lagerfähigkeit in Monaten | Verarbeitungstemperatur (°C) | Verbrauch (kg/m²) | Wasserdampfdiffusionswiderstandszahl | Bilder
Kalkputz KlimaLeicht lose | 4005893028151 | 069020 | Putzmörtel | Innendeckenputz, Innenwandputz, Oberputz, Unterputz | Kalk | geeignet für Feuchtraum | A1 | CS II gem. DIN EN 998, P II gem. DIN 18550 | Filzputz | Leichtputzmörtel | Handverarbeitung, Maschinenverarbeitung (pumpfähig) | 1,50 - 5,00 | 0,08 | 0,00 - 1,00 | 6,00 | 5,00 - 30,00 | 4,50 | 5,00 | https://cdn.ais-online.de/m2/83/61383/images/60/47043760px667x600.webp https://cdn.ais-online.de/m2/83/61383/images/99/48164799px667x600.webp
powered by Heinze