## Baumit
Baumit
Name | GTIN | HAN | Anwendungsgebiet Wärmedämmstoff | Ausführung | Werkstoff | Breite (mm) | Länge (mm) | Stärke (mm) | Befestigung | Brandverhalten | Diffusionsverhalten | Kaschierung | Wärmeleitfähigkeitsstufe | Werkstoff Kaschierung, Beschichtung | Zugfestigkeitsstufe | Bemessungswert Wärmeleitfähigkeit (W/(m*K)) | Nennwert der Wärmeleitfähigkeit (W/(m*K)) | Wasserdampfdiffusionswiderstandszahl | Zugfestigkeit (N/mm²) | Bilder
KellerTherm DP 035 Vlies MW (G+H) 20 cm | 4005893189876 | 2001420 | DI | Platte | Steinwolle | 594,00 | 1.194,00 | 200,00 | kleben | A1 | diffusionsoffen | einseitig | 035 | Glasvlies | zg - geringe Zugfestigkeit | 0,04 | 0,03 | 1,00 | 0,00
powered by Heinze