## Baumit
Baumit
Name | GTIN | HAN | Anwendung | Bindemittelbasis | Eigenschaften | Farbton | Nassabriebklasse | Oberfläche | Diffusionsverhalten | Klasse Kontrastverhalten | Lösemittelhaltigkeit / Wasserverdünnbarkeit | Verarbeitbarkeit | Dichte (kg/m³) | Lagerfähigkeit in Monaten | pH-Wert | sd-Wert (m) | Trocknungszeit (min) | Verarbeitungstemperatur (°C) | Verbrauch [ml/m2] (ml/m²) | Bilder
KlimaColor farblos (48/Pal) (5-l-Eimer) | 4005893171413 | 493206 | innen | Dispersionssilikat | hochdeckend, lichtecht, physiologisch unbedenklich | transparent | 2 | stumpfmatt | diffusionsfähig | 1 | emissionsarm, lösemittelfrei | rollbar, spritzbar, streichbar | 1.500,00 | 24,00 | 11,00 | 0,00 - 0,01 | 360,00 | 8,00 - 30,00 | 200,00
powered by Heinze