## Baumit
Baumit
Name | GTIN | HAN | Anwendungsgebiet Wärmedämmstoff | Ausführung | Farbton | Werkstoff | Breite (mm) | Länge (mm) | Stärke (mm) | Befestigung | Brandverhalten | Diffusionsverhalten | Kaschierung | Wärmeleitfähigkeitsstufe | Werkstoff Kaschierung, Beschichtung | Zugfestigkeitsstufe | Bemessungswert Wärmeleitfähigkeit (W/(m*K)) | dynamische Steifigkeit (MN/m³) | Nennwert der Wärmeleitfähigkeit (W/(m*K)) | Wasserdampfdiffusionswiderstandszahl | Zugfestigkeit (N/mm²) | Bilder
MineralTherm Echt Light 035 08 cm | 4005893193637 | 2001209 | DI, WAP | Platte | grau | Steinwolle | 400,00 | 1.200,00 | 80,00 | dübeln, kleben | A1 | diffusionsoffen | beidseitig | 035 | Haftbeschichtung | zh - hohe Zugfestigkeit | 0,04 | 9,00 | 0,03 | 1,00 | 0,01 | https://cdn.ais-online.de/m2/83/61383/images/97/48311297px667x600.webp
powered by Heinze