## Baumit
Baumit
Name | GTIN | HAN | Anwendungsgebiet Wärmedämmstoff | Ausführung | Farbton | Werkstoff | Breite (mm) | Länge (mm) | Stärke (mm) | Befestigung | Brandverhalten | Diffusionsverhalten | Kaschierung | Wärmeleitfähigkeitsstufe | Werkstoff Kaschierung, Beschichtung | Zugfestigkeitsstufe | Bemessungswert Wärmeleitfähigkeit (W/(m*K)) | Nennwert der Wärmeleitfähigkeit (W/(m*K)) | Wasserdampfdiffusionswiderstandszahl | Zugfestigkeit (N/mm²) | Bilder
MineralTherm Echt Light 035 24 cm | 4005893193712 | 2001224 | DI, WAP | Platte | grau | Steinwolle | 400,00 | 1.200,00 | 240,00 | dübeln, kleben | A1 | diffusionsoffen | beidseitig | 035 | Haftbeschichtung | zh - hohe Zugfestigkeit | 0,04 | 0,03 | 1,00 | 0,01
powered by Heinze