## Baumit
Baumit
Name | GTIN | HAN | Anwendungsgebiet Wärmedämmstoff | Ausführung | Farbton | Werkstoff | Breite (mm) | Länge (mm) | Stärke (mm) | Befestigung | Brandverhalten | Diffusionsverhalten | Kaschierung | Wärmeleitfähigkeitsstufe | Werkstoff Kaschierung, Beschichtung | Bemessungswert Wärmeleitfähigkeit (W/(m*K)) | dynamische Steifigkeit (MN/m³) | Nennwert der Wärmeleitfähigkeit (W/(m*K)) | Wasserdampfdiffusionswiderstandszahl | Zugfestigkeit (N/mm²) | Bilder
MineralTherm Light plus 035 / BB 20 cm | 4005893045011 | 2001964 | DI, WAP, WI | Platte | grau | Steinwolle | 400,00 | 1.200,00 | 200,00 | dübeln, kleben | A1 | diffusionsoffen | beidseitig | 035 | Haftbeschichtung | 0,04 | 4,00 | 0,03 | 1,00 | 0,01 | https://cdn.ais-online.de/m2/83/61383/images/45/48164845px667x600.webp
powered by Heinze