## Baumit
Baumit
Name | GTIN | HAN | Anwendung Putze | Bindemittelbasis | Farbton | Brandverhalten | Diffusionsfähigkeit | Lösemittelhaltigkeit / Wasserverdünnbarkeit | Oberflächenstruktur Putz | Verarbeitbarkeit | Lagerfähigkeit in Monaten | pH-Wert | sd-Wert (m) | Verarbeitungstemperatur (°C) | Verbrauch (kg/m²) | Wasserdampfdiffusionswiderstandszahl | Bilder
MosaikTop Farbton M314 (32/Pal) (25-kg-Eimer) | 9004329286078 | 4908414 | Außenwandputz, Dünnlagenputz, Innenwandputz, Sockelputz | Kunstharz | nach Hersteller-Farbkarte | B-s1, d0 | diffusionsfähig | lösemittelfrei | Buntsteinputz | Handverarbeitung | 12,00 | 8,50 | 0,22 - 0,28 | 5,00 - 30,00 | 4,50 | 110,00 - 140,00 | https://cdn.ais-online.de/m2/83/61383/images/31/47908231px667x600.webp
powered by Heinze