## Baumit
Baumit
Name | GTIN | HAN | Anwendung | Produkt | Werkstoff | Biegezugfestigkeitsklasse Estrich | Brandverhalten | Diffusionsverhalten | Druckfestigkeitsklasse Estrich | Verarbeitbarkeit | Verlegereife | Begehbar nach (h) | Biegezugfestigkeit (N/mm²) | Druckfestigkeit (N/mm²) | Lagerfähigkeit in Monaten | Verarbeitungstemperatur (°C) | Verarbeitungszeit (min) | Bilder
SchnellEstrich Rapido Elastic A (10-l-Kanis | 4005893191817 | 890138 | außen, innen | Schnellestrich | Zement | F10 | A1fl | diffusionsoffen | CT-C50 | Handverarbeitung, Maschinenverarbeitung (pumpfähig) | nach 1 Tag | 4,00 | 10,00 | 50,00 | 6,00 | 5,00 - 25,00 | 30,00
powered by Heinze