## Baumit
Baumit
Name | GTIN | HAN | Anwendung | Produkt | Werkstoff | Biegezugfestigkeitsklasse Estrich | Brandverhalten | Diffusionsverhalten | Druckfestigkeitsklasse Estrich | Verarbeitbarkeit | Verlegereife | Begehbar nach (h) | Biegezugfestigkeit (N/mm²) | Druckfestigkeit (N/mm²) | Korngröße (mm) | Lagerfähigkeit in Monaten | Verarbeitungstemperatur (°C) | Verarbeitungszeit (min) | Bilder
SchnellEstrich Rapido Elastic B (30-kg-Sack | 4005893191855 | 890142 | außen, innen | Schnellestrich | Zement | F10 | A1fl | diffusionsoffen | CT-C50 | Handverarbeitung, Maschinenverarbeitung (pumpfähig) | nach 1 Tag | 4,00 | 10,00 | 50,00 | 0,00 - 4,00 | 9,00 | 5,00 - 25,00 | 30,00 | https://cdn.ais-online.de/m2/83/61383/images/88/48272388px667x600.webp
powered by Heinze