## BEMO SYSTEMS
BEMO SYSTEMS
Name | Farbton | Oberfläche | Werkstoff | Breite (mm) | Länge (mm) | Stärke (mm) | Ausführung Bekleidung | Befestigung | Brandverhalten | Farbe | Beschichtung | Bilder
BEMO 3D-Fassadenbekleidung | nach Hersteller-Farbkarte | gebürstet, geschliffen, glänzend, matt, stucco - dessiniert | Aluminium, Polyethylen (PE) | 200,00 - 2.000,00 | 0,00 - 6.200,00 | 3,00 - 4,00 | Kassette | sichtbar befestigen, verdeckt befestigen | A2, B1 | 40.000 Farbmöglichkeiten nach Bemusterung, Eigenmischungen möglich, Wahlmöglichkeit des Glanzgrades | Polyester, HDP, BEMO-Protect, PVDF, BEMO-FLON, Eloxal | https://cdn.ais-online.de/m2/91/14877491/images/47/46781947px1400x944.webp
3D-Kassetten Aluminium 3mm | nach Hersteller-Farbkarte | gebürstet, geschliffen, glänzend, matt, stucco - dessiniert | Aluminium, Polyethylen (PE) | 200,00 - 2.000,00 | 0,00 - 6.200,00 | 3,00 - 4,00 | Kassette | sichtbar befestigen, verdeckt befestigen | A2, B1 | 40.000 Farbmöglichkeiten nach Bemusterung, Eigenmischungen möglich, Wahlmöglichkeit des Glanzgrades | Polyester, HDP, BEMO-Protect, PVDF, BEMO-FLON, Eloxal | https://cdn.ais-online.de/m2/91/14877491/images/47/46781947px1400x944.webp
3D-Kassetten Aluminium 4mm | nach Hersteller-Farbkarte | gebürstet, geschliffen, glänzend, matt, stucco - dessiniert | Aluminium, Polyethylen (PE) | 200,00 - 2.000,00 | 0,00 - 6.200,00 | 3,00 - 4,00 | Kassette | sichtbar befestigen, verdeckt befestigen | A2, B1 | 40.000 Farbmöglichkeiten nach Bemusterung, Eigenmischungen möglich, Wahlmöglichkeit des Glanzgrades | Polyester, HDP, BEMO-Protect, PVDF, BEMO-FLON, Eloxal | https://cdn.ais-online.de/m2/91/14877491/images/47/46781947px1400x944.webp
3D-Kassetten BEMO-BOND 3mm | nach Hersteller-Farbkarte | gebürstet, geschliffen, glänzend, matt, stucco - dessiniert | Aluminium, Polyethylen (PE) | 200,00 - 2.000,00 | 0,00 - 6.200,00 | 3,00 - 4,00 | Kassette | sichtbar befestigen, verdeckt befestigen | A2, B1 | 40.000 Farbmöglichkeiten nach Bemusterung, Eigenmischungen möglich, Wahlmöglichkeit des Glanzgrades | Polyester, HDP, BEMO-Protect, PVDF, BEMO-FLON, Eloxal | https://cdn.ais-online.de/m2/91/14877491/images/47/46781947px1400x944.webp
3D-Kassetten BEMO-BOND 4mm | nach Hersteller-Farbkarte | gebürstet, geschliffen, glänzend, matt, stucco - dessiniert | Aluminium, Polyethylen (PE) | 200,00 - 2.000,00 | 0,00 - 6.200,00 | 3,00 - 4,00 | Kassette | sichtbar befestigen, verdeckt befestigen | A2, B1 | 40.000 Farbmöglichkeiten nach Bemusterung, Eigenmischungen möglich, Wahlmöglichkeit des Glanzgrades | Polyester, HDP, BEMO-Protect, PVDF, BEMO-FLON, Eloxal | https://cdn.ais-online.de/m2/91/14877491/images/47/46781947px1400x944.webp
powered by Heinze