## BIRCO
BIRCO
Name | GTIN | HAN | Ausführung Rinne | Produkt | Werkstoff | Breite (mm) | Höhe (mm) | Länge (mm) | Belastungsklasse | Nennweite DN | Zusatzinformationen | Einbaubreite (mm) | Einbaulänge (mm) | Bilder
BIRCO 100, Sinkkästen | 4037084359959 | 4812035 | Kastenrinne mit offenen Seitenwänden | Sinkkasten | Beton | 143,00 | 463,00 | 500,00 | A 15, B 125, C 250 | 100,00 | 1- oder 2-seitiger Rinnenanschluss bis Nr. 10/0, innenliegender Geruchsverschluss DN 110 für KG und KG-2000 Rohranschluss, PP-Schlammeimer, einbetonierte KG-Muffe für Rohranschluss DN 110 | 180 | 510
powered by Heinze