## BIRCO
BIRCO
Name | GTIN | HAN | Ausführung Rinne | Form | Werkstoff | Breite (mm) | Einbaubreite (mm) | Höhe (mm) | Länge (mm) | Belastungsklasse | Werkstoff Kantenschutz | Nennweite DN | Gefälle Rinne | Zusatzinformationen | Bilder
BIRCOlight 100, Rinne Nr. 5/0 ohne Gefälle l/b/h 1000/163/180mm Gusszarge mit KTL-Beschichtung mit Verschraubun... | 4037084352080 | 217027 | Kastenrinne | gerade Rinne | Beton | 161,00 | 187,00 | 180,00 | 1.000,00 | A 15, B 125, C 250, D 400, E 600 | Gusseisen | 100,00 | ohne Gefälle | Massive Gusszarge mit KTL-Beschichtung, Verschiebesicherung der Abdeckung, Sicherheitsfalz
powered by Heinze