## BIRCO
BIRCO
Name | GTIN | HAN | Ausführung Rinne | Form | Werkstoff | Breite (mm) | Einbaubreite (mm) | Höhe (mm) | Länge (mm) | Belastungsklasse | Nennweite DN | Gefälle Rinne | Zusatzinformationen | Allgemeine bauaufsichtliche Zulassung | Bilder
BIRCOmassiv 170, Rinnen |  |  | Kastenrinne | gerade Rinne | Stahlbeton | 570,00 | 610,00 | 500,00 - 600,00 | 1.500,00 - 3.000,00 | A 15, B 125, C 250, D 400, E 600, F 900 | 150,00 | ohne Gefälle | Stahlbewerter hochfester Beton C 60/75, BIRCOhyperbel-Bauform, durchgehende beidseitige Aufschwemmsicherung, einsehbare Dichtungsfuge, Verschiebesicherung der Abdeckung | Z-74.4-182
BIRCOmassiv 170 Rinne Bl: 1500mm ohne Gefälle l/b/h: 1500/610/500mm Oberflächenschutz feuerverzinkt 1-tlg... | 4037084305970 | 30016116 | Kastenrinne | gerade Rinne | Stahlbeton | 570,00 | 610,00 | 500,00 - 600,00 | 1.500,00 - 3.000,00 | A 15, B 125, C 250, D 400, E 600, F 900 | 150,00 | ohne Gefälle | Stahlbewerter hochfester Beton C 60/75, BIRCOhyperbel-Bauform, durchgehende beidseitige Aufschwemmsicherung, einsehbare Dichtungsfuge, Verschiebesicherung der Abdeckung | Z-74.4-182
BIRCOmassiv 170 Rinne Bl: 1500mm ohne Gefälle l/b/h: 1500/610/600mm Oberflächenschutz feuerverzinkt 1-tlg... | 4037084305994 | 30016126 | Kastenrinne | gerade Rinne | Stahlbeton | 570,00 | 610,00 | 500,00 - 600,00 | 1.500,00 - 3.000,00 | A 15, B 125, C 250, D 400, E 600, F 900 | 150,00 | ohne Gefälle | Stahlbewerter hochfester Beton C 60/75, BIRCOhyperbel-Bauform, durchgehende beidseitige Aufschwemmsicherung, einsehbare Dichtungsfuge, Verschiebesicherung der Abdeckung | Z-74.4-182
BIRCOmassiv 170 Rinne Bl: 3000mm ohne Gefälle l/b/h: 3000/610/500mm Oberflächenschutz feuerverzinkt 1-tlg... | 4037084305987 | 30016118 | Kastenrinne | gerade Rinne | Stahlbeton | 570,00 | 610,00 | 500,00 - 600,00 | 1.500,00 - 3.000,00 | A 15, B 125, C 250, D 400, E 600, F 900 | 150,00 | ohne Gefälle | Stahlbewerter hochfester Beton C 60/75, BIRCOhyperbel-Bauform, durchgehende beidseitige Aufschwemmsicherung, einsehbare Dichtungsfuge, Verschiebesicherung der Abdeckung | Z-74.4-182
BIRCOmassiv 170 Rinne Bl: 3000mm ohne Gefälle l/b/h: 3000/610/600mm Oberflächenschutz feuerverzinkt 1-tlg... | 4037084306007 | 30016128 | Kastenrinne | gerade Rinne | Stahlbeton | 570,00 | 610,00 | 500,00 - 600,00 | 1.500,00 - 3.000,00 | A 15, B 125, C 250, D 400, E 600, F 900 | 150,00 | ohne Gefälle | Stahlbewerter hochfester Beton C 60/75, BIRCOhyperbel-Bauform, durchgehende beidseitige Aufschwemmsicherung, einsehbare Dichtungsfuge, Verschiebesicherung der Abdeckung | Z-74.4-182
powered by Heinze