## Blanke Systems
Blanke Systems
Name | GTIN | HAN | Belastbarkeit | Farbton | Feucht- / Nassraum | Profilart | Profilform | Werkstoff | Breite (mm) | Höhe (mm) | Länge (mm) | Stärke (mm) | Befestigung | Chemische Beständigkeit | Kantenausführung | Werkstoff-Nr. | Farbtonbezeichnung Hersteller | Ausführung | Eigenschaften | Bauart | Breite Silikon (mm) | Bilder
Schwerlastdehnfugenprofil, Edelstahl, Silikon grau, 10mm/3m | 4016505018163 | 355-280-100 | befahrbar | grau, silber | geeignet für Nassraum | Bewegungsfugenprofil, Dehnungsfugenprofil | Profilschiene | Edelstahl, Silikon | 53,60 | 10,00 | 3.000,00 | 1,00 | kleben, vermörteln | laugenbeständig, säurebeständig | gerade | 1.4301 | natur | wartungsfreies Dehnfugenprofil für mechanisch hoch beanspruchte Bereiche | hohe Belastbarkeit | gelocht | 6 | https://cdn.ais-online.de/m2/42/1913542/images/97/45333897px4928x3264.webp https://cdn.ais-online.de/m2/42/1913542/images/36/43740136px4928x3264.jpg
powered by Heinze