## Blanke Systems
Blanke Systems
Name | GTIN | HAN | Ausführung | Belastbarkeit | Farbton | Feucht- / Nassraum | Form | Oberfläche | Profilart | Profilform | Werkstoff | Höhe (mm) | Stärke (mm) | Bauart | Befestigung | Brandverhalten | Chemische Beständigkeit | Kantenausführung | Werkstoff-Nr. | Fugenbreite (mm) | Farbtonbezeichnung Hersteller | Bilder
Viertelkreis Außenecke, Edelstahl, poliert, 11mm | 4016505054086 | 348-286-110 | rund | begehbar | silber | geeignet für Nassraum | viertelkreis | poliert | Außeneckprofil, Kantenschutzprofil | Viertelkreisprofil | Edelstahl | 11,00 | 0,80 | gelocht | durch Aufstecken | A1 | chemikalienbeständig gem. Herstellerangabe | halbrund | 1.4301 | 1,00 - 1,50 | natur | https://cdn.ais-online.de/m2/42/1913542/images/27/45333927px4000x4000.webp https://cdn.ais-online.de/m2/42/1913542/images/60/43740160px4000x4000.jpg
powered by Heinze