## BMI Deutschland BRAAS
BMI Deutschland BRAAS
Name | GTIN | HAN | Art Formziegel | Farbton | Format | Oberfläche | Breite (mm) | Länge (mm) | Farbtonbezeichnung Hersteller | Bilder
Braas Achat 12V Naturrot Pult-Doppelwulstziegel | 4019503127110 | 09012600 | Pultdach-Doppelwulstziegel | rot | Ganzer Ziegel | engobiert | 330,00 | 446,00 | Naturrot | https://cdn.ais-online.de/m2/32/65732/images/16/43102516px4157x3307.jpg
powered by Heinze