## BMI Deutschland BRAAS
BMI Deutschland BRAAS
Name | GTIN | HAN | Anwendungsgebiet Wärmedämmstoff | Werkstoff | Breite (mm) | Länge (mm) | Stärke (mm) | Kaschierung | Wärmeleitfähigkeitsstufe | Wärmeleitfähigkeit (W/(m*K)) | Bilder
Braas ClimaComfort | 4015506349528 | 03001503 | DAD | Phenolharz, Resolharz | 1.200,00 | 2.400,00 | 100,00 | beidseitig | 021 | 0,02 | https://cdn.ais-online.de/m2/32/65732/images/03/42940903px4992x3328.jpg
powered by Heinze