## BMI Deutschland BRAAS
BMI Deutschland BRAAS
Name | GTIN | HAN | Art Dachziegel | Farbton | Format | Oberfläche | Werkstoff | Breite (mm) | Länge (mm) | Deckbreite (mm) | Decklänge (mm) | Farbtonbezeichnung Hersteller | Bilder
Braas Rubin 9V Naturrot Ganzer Flächenziegel 1/1 (Obergr.hain) | 4015506236767 | 08600100 | Flachdachziegel | rot | Ganzer Ziegel | engobiert | Ton | 313,00 | 472,00 | 265,00 | 370,00 - 400,00 | Naturrot | https://cdn.ais-online.de/m2/32/65732/images/57/43051757px1181x1441.jpg https://cdn.ais-online.de/m2/32/65732/images/76/43573376px3328x3328.jpg https://cdn.ais-online.de/m2/32/65732/images/77/43573377px4288x2848.jpg
powered by Heinze