## Brillux
Brillux
Name | HAN | Farbton | Oberfläche | Werkstoff | Diffusionsverhalten | Lösemittelhaltigkeit / Wasserverdünnbarkeit | Dichte (kg/m³) | pH-Wert | Trocknungszeit (min) | Verarbeitungstemperatur (°C) | Ausführung | Anwendungsbereich | Werkstoffbasis | Wassergefährdungsklasse nach VwVwS | Bilder
Brillux Fassaden-Streichfüller |  | weiß | matt | Acrylat, Silikat, Silikonharz | diffusionsfähig | emissionsarm, lösemittelfrei, wasserverdünnbar | 1.430,00 - 1.700,00 | 11,00 | 720,00 | 5,00 | weichmacherfrei, faserverstärkt, quarzgefüllt, rissverschlämmend, verarbeitungsfertig, verkieselt, hoch wasserdampfdiffusionsfähig, hydrophob, gut deckend, haftfest, faserverstärkt, rissverschlämmend, mikroporös und somit nicht Film bildend, optional als „Protect Qualität“, faserverstärkt, verarbeitungsfertig, rissverschlämmend, gut füllend | außen und innen, für füllende, rissverschlämmende und Struktur gebende Zwischenbeschichtungen auf mineralischen, verkieselungsfähigen Untergründen, als Zwischenanstrich (Putzgrundierung) für Beschichtungen mit Silikat-Putzen, als haftvermittelnder Kontaktanstrich auf wenig saugenden Untergründen, auf Flächen mit lang anhaltender Feuchtebelastung sowie an hoch wärmegedämmten Streichfüller in „Protect-Qualität“ einsetzen, füllende Zwischenbeschichtungen im Brillux Silicon-Fassadensystem, zur optischen Egalisierung von z. B. Strukturunterschieden, Nachputz- und Ausbesserungsstellen, für füllende Zwischenbeschichtungen, zur Verschlämmung von Putzoberflächenrissen gemäß BFS Merkblatt 19, auf Flächen mit lang anhaltender Feuchtebelastung sowie an hoch wärmegedämmten Streichfüller in „Protect-Qualität“ einsetzen, füllende Zwischenbeschichtung, zur optischen Egalisierung von z. B. Strukturunterschieden, Nachputz- und Ausbesserungsstellen usw., Verschlämmung von Putzoberflächenrissen gemäß BFS-Merkblatt 19, Grundbeschichtung unbeschichteter Porenbetonwandplatten im Außenbereich | Kaliwasserglas mit organischen Stabilisatoren, Silikonharzemulsion in Kombination mit Acrylat-Copolymer-Dispersion | WGK 1 | https://cdn.ais-online.de/m2/23/62123/images/33/42732633px1024x1024.jpg https://cdn.ais-online.de/m2/23/62123/images/87/42732687px1159x1024.jpg https://cdn.ais-online.de/m2/23/62123/images/89/42732489px1159x1024.jpg
Fassaden-Streichfüller 444 - 25 kg weiß | 444.0025.95 | weiß | matt | Acrylat, Silikat, Silikonharz | diffusionsfähig | emissionsarm, lösemittelfrei, wasserverdünnbar | 1.430,00 - 1.700,00 | 11,00 | 720,00 | 5,00 | weichmacherfrei, faserverstärkt, quarzgefüllt, rissverschlämmend, verarbeitungsfertig, verkieselt, hoch wasserdampfdiffusionsfähig, hydrophob, gut deckend, haftfest, faserverstärkt, rissverschlämmend, mikroporös und somit nicht Film bildend, optional als „Protect Qualität“, faserverstärkt, verarbeitungsfertig, rissverschlämmend, gut füllend | außen und innen, für füllende, rissverschlämmende und Struktur gebende Zwischenbeschichtungen auf mineralischen, verkieselungsfähigen Untergründen, als Zwischenanstrich (Putzgrundierung) für Beschichtungen mit Silikat-Putzen, als haftvermittelnder Kontaktanstrich auf wenig saugenden Untergründen, auf Flächen mit lang anhaltender Feuchtebelastung sowie an hoch wärmegedämmten Streichfüller in „Protect-Qualität“ einsetzen, füllende Zwischenbeschichtungen im Brillux Silicon-Fassadensystem, zur optischen Egalisierung von z. B. Strukturunterschieden, Nachputz- und Ausbesserungsstellen, für füllende Zwischenbeschichtungen, zur Verschlämmung von Putzoberflächenrissen gemäß BFS Merkblatt 19, auf Flächen mit lang anhaltender Feuchtebelastung sowie an hoch wärmegedämmten Streichfüller in „Protect-Qualität“ einsetzen, füllende Zwischenbeschichtung, zur optischen Egalisierung von z. B. Strukturunterschieden, Nachputz- und Ausbesserungsstellen usw., Verschlämmung von Putzoberflächenrissen gemäß BFS-Merkblatt 19, Grundbeschichtung unbeschichteter Porenbetonwandplatten im Außenbereich | Kaliwasserglas mit organischen Stabilisatoren, Silikonharzemulsion in Kombination mit Acrylat-Copolymer-Dispersion | WGK 1 | https://cdn.ais-online.de/m2/23/62123/images/89/42732489px1159x1024.jpg
Fassaden-Streichfüller 444 - 25 Liter 3350 Preisgruppe 33 HBW ab 65 | 444./025.3350 | weiß | matt | Acrylat, Silikat, Silikonharz | diffusionsfähig | emissionsarm, lösemittelfrei, wasserverdünnbar | 1.430,00 - 1.700,00 | 11,00 | 720,00 | 5,00 | weichmacherfrei, faserverstärkt, quarzgefüllt, rissverschlämmend, verarbeitungsfertig, verkieselt, hoch wasserdampfdiffusionsfähig, hydrophob, gut deckend, haftfest, faserverstärkt, rissverschlämmend, mikroporös und somit nicht Film bildend, optional als „Protect Qualität“, faserverstärkt, verarbeitungsfertig, rissverschlämmend, gut füllend | außen und innen, für füllende, rissverschlämmende und Struktur gebende Zwischenbeschichtungen auf mineralischen, verkieselungsfähigen Untergründen, als Zwischenanstrich (Putzgrundierung) für Beschichtungen mit Silikat-Putzen, als haftvermittelnder Kontaktanstrich auf wenig saugenden Untergründen, auf Flächen mit lang anhaltender Feuchtebelastung sowie an hoch wärmegedämmten Streichfüller in „Protect-Qualität“ einsetzen, füllende Zwischenbeschichtungen im Brillux Silicon-Fassadensystem, zur optischen Egalisierung von z. B. Strukturunterschieden, Nachputz- und Ausbesserungsstellen, für füllende Zwischenbeschichtungen, zur Verschlämmung von Putzoberflächenrissen gemäß BFS Merkblatt 19, auf Flächen mit lang anhaltender Feuchtebelastung sowie an hoch wärmegedämmten Streichfüller in „Protect-Qualität“ einsetzen, füllende Zwischenbeschichtung, zur optischen Egalisierung von z. B. Strukturunterschieden, Nachputz- und Ausbesserungsstellen usw., Verschlämmung von Putzoberflächenrissen gemäß BFS-Merkblatt 19, Grundbeschichtung unbeschichteter Porenbetonwandplatten im Außenbereich | Kaliwasserglas mit organischen Stabilisatoren, Silikonharzemulsion in Kombination mit Acrylat-Copolymer-Dispersion | WGK 1 | https://cdn.ais-online.de/m2/23/62123/images/89/42732489px1159x1024.jpg
Fassaden-Streichfüller 444 - 25 Liter 4450 Preisgruppe 44 HBW 25 bis 64,9 | 444./025.4450 | weiß | matt | Acrylat, Silikat, Silikonharz | diffusionsfähig | emissionsarm, lösemittelfrei, wasserverdünnbar | 1.430,00 - 1.700,00 | 11,00 | 720,00 | 5,00 | weichmacherfrei, faserverstärkt, quarzgefüllt, rissverschlämmend, verarbeitungsfertig, verkieselt, hoch wasserdampfdiffusionsfähig, hydrophob, gut deckend, haftfest, faserverstärkt, rissverschlämmend, mikroporös und somit nicht Film bildend, optional als „Protect Qualität“, faserverstärkt, verarbeitungsfertig, rissverschlämmend, gut füllend | außen und innen, für füllende, rissverschlämmende und Struktur gebende Zwischenbeschichtungen auf mineralischen, verkieselungsfähigen Untergründen, als Zwischenanstrich (Putzgrundierung) für Beschichtungen mit Silikat-Putzen, als haftvermittelnder Kontaktanstrich auf wenig saugenden Untergründen, auf Flächen mit lang anhaltender Feuchtebelastung sowie an hoch wärmegedämmten Streichfüller in „Protect-Qualität“ einsetzen, füllende Zwischenbeschichtungen im Brillux Silicon-Fassadensystem, zur optischen Egalisierung von z. B. Strukturunterschieden, Nachputz- und Ausbesserungsstellen, für füllende Zwischenbeschichtungen, zur Verschlämmung von Putzoberflächenrissen gemäß BFS Merkblatt 19, auf Flächen mit lang anhaltender Feuchtebelastung sowie an hoch wärmegedämmten Streichfüller in „Protect-Qualität“ einsetzen, füllende Zwischenbeschichtung, zur optischen Egalisierung von z. B. Strukturunterschieden, Nachputz- und Ausbesserungsstellen usw., Verschlämmung von Putzoberflächenrissen gemäß BFS-Merkblatt 19, Grundbeschichtung unbeschichteter Porenbetonwandplatten im Außenbereich | Kaliwasserglas mit organischen Stabilisatoren, Silikonharzemulsion in Kombination mit Acrylat-Copolymer-Dispersion | WGK 1 | https://cdn.ais-online.de/m2/23/62123/images/89/42732489px1159x1024.jpg
Fassaden-Streichfüller 444 - 25 Liter 5550 Preisgruppe 55 HBW bis 24,9 | 444./025.5550 | weiß | matt | Acrylat, Silikat, Silikonharz | diffusionsfähig | emissionsarm, lösemittelfrei, wasserverdünnbar | 1.430,00 - 1.700,00 | 11,00 | 720,00 | 5,00 | weichmacherfrei, faserverstärkt, quarzgefüllt, rissverschlämmend, verarbeitungsfertig, verkieselt, hoch wasserdampfdiffusionsfähig, hydrophob, gut deckend, haftfest, faserverstärkt, rissverschlämmend, mikroporös und somit nicht Film bildend, optional als „Protect Qualität“, faserverstärkt, verarbeitungsfertig, rissverschlämmend, gut füllend | außen und innen, für füllende, rissverschlämmende und Struktur gebende Zwischenbeschichtungen auf mineralischen, verkieselungsfähigen Untergründen, als Zwischenanstrich (Putzgrundierung) für Beschichtungen mit Silikat-Putzen, als haftvermittelnder Kontaktanstrich auf wenig saugenden Untergründen, auf Flächen mit lang anhaltender Feuchtebelastung sowie an hoch wärmegedämmten Streichfüller in „Protect-Qualität“ einsetzen, füllende Zwischenbeschichtungen im Brillux Silicon-Fassadensystem, zur optischen Egalisierung von z. B. Strukturunterschieden, Nachputz- und Ausbesserungsstellen, für füllende Zwischenbeschichtungen, zur Verschlämmung von Putzoberflächenrissen gemäß BFS Merkblatt 19, auf Flächen mit lang anhaltender Feuchtebelastung sowie an hoch wärmegedämmten Streichfüller in „Protect-Qualität“ einsetzen, füllende Zwischenbeschichtung, zur optischen Egalisierung von z. B. Strukturunterschieden, Nachputz- und Ausbesserungsstellen usw., Verschlämmung von Putzoberflächenrissen gemäß BFS-Merkblatt 19, Grundbeschichtung unbeschichteter Porenbetonwandplatten im Außenbereich | Kaliwasserglas mit organischen Stabilisatoren, Silikonharzemulsion in Kombination mit Acrylat-Copolymer-Dispersion | WGK 1 | https://cdn.ais-online.de/m2/23/62123/images/89/42732489px1159x1024.jpg
Silicon-Streichfüller 910 - 15 Liter weiß | 910.0015.95 | weiß | matt | Acrylat, Silikat, Silikonharz | diffusionsfähig | emissionsarm, lösemittelfrei, wasserverdünnbar | 1.430,00 - 1.700,00 | 11,00 | 720,00 | 5,00 | weichmacherfrei, faserverstärkt, quarzgefüllt, rissverschlämmend, verarbeitungsfertig, verkieselt, hoch wasserdampfdiffusionsfähig, hydrophob, gut deckend, haftfest, faserverstärkt, rissverschlämmend, mikroporös und somit nicht Film bildend, optional als „Protect Qualität“, faserverstärkt, verarbeitungsfertig, rissverschlämmend, gut füllend | außen und innen, für füllende, rissverschlämmende und Struktur gebende Zwischenbeschichtungen auf mineralischen, verkieselungsfähigen Untergründen, als Zwischenanstrich (Putzgrundierung) für Beschichtungen mit Silikat-Putzen, als haftvermittelnder Kontaktanstrich auf wenig saugenden Untergründen, auf Flächen mit lang anhaltender Feuchtebelastung sowie an hoch wärmegedämmten Streichfüller in „Protect-Qualität“ einsetzen, füllende Zwischenbeschichtungen im Brillux Silicon-Fassadensystem, zur optischen Egalisierung von z. B. Strukturunterschieden, Nachputz- und Ausbesserungsstellen, für füllende Zwischenbeschichtungen, zur Verschlämmung von Putzoberflächenrissen gemäß BFS Merkblatt 19, auf Flächen mit lang anhaltender Feuchtebelastung sowie an hoch wärmegedämmten Streichfüller in „Protect-Qualität“ einsetzen, füllende Zwischenbeschichtung, zur optischen Egalisierung von z. B. Strukturunterschieden, Nachputz- und Ausbesserungsstellen usw., Verschlämmung von Putzoberflächenrissen gemäß BFS-Merkblatt 19, Grundbeschichtung unbeschichteter Porenbetonwandplatten im Außenbereich | Kaliwasserglas mit organischen Stabilisatoren, Silikonharzemulsion in Kombination mit Acrylat-Copolymer-Dispersion | WGK 1 | https://cdn.ais-online.de/m2/23/62123/images/87/42732687px1159x1024.jpg
Silikat-Streichfüller ELF 3639 - 20 kg weiß | 3639.0020.95 | weiß | matt | Acrylat, Silikat, Silikonharz | diffusionsfähig | emissionsarm, lösemittelfrei, wasserverdünnbar | 1.430,00 - 1.700,00 | 11,00 | 720,00 | 5,00 | weichmacherfrei, faserverstärkt, quarzgefüllt, rissverschlämmend, verarbeitungsfertig, verkieselt, hoch wasserdampfdiffusionsfähig, hydrophob, gut deckend, haftfest, faserverstärkt, rissverschlämmend, mikroporös und somit nicht Film bildend, optional als „Protect Qualität“, faserverstärkt, verarbeitungsfertig, rissverschlämmend, gut füllend | außen und innen, für füllende, rissverschlämmende und Struktur gebende Zwischenbeschichtungen auf mineralischen, verkieselungsfähigen Untergründen, als Zwischenanstrich (Putzgrundierung) für Beschichtungen mit Silikat-Putzen, als haftvermittelnder Kontaktanstrich auf wenig saugenden Untergründen, auf Flächen mit lang anhaltender Feuchtebelastung sowie an hoch wärmegedämmten Streichfüller in „Protect-Qualität“ einsetzen, füllende Zwischenbeschichtungen im Brillux Silicon-Fassadensystem, zur optischen Egalisierung von z. B. Strukturunterschieden, Nachputz- und Ausbesserungsstellen, für füllende Zwischenbeschichtungen, zur Verschlämmung von Putzoberflächenrissen gemäß BFS Merkblatt 19, auf Flächen mit lang anhaltender Feuchtebelastung sowie an hoch wärmegedämmten Streichfüller in „Protect-Qualität“ einsetzen, füllende Zwischenbeschichtung, zur optischen Egalisierung von z. B. Strukturunterschieden, Nachputz- und Ausbesserungsstellen usw., Verschlämmung von Putzoberflächenrissen gemäß BFS-Merkblatt 19, Grundbeschichtung unbeschichteter Porenbetonwandplatten im Außenbereich | Kaliwasserglas mit organischen Stabilisatoren, Silikonharzemulsion in Kombination mit Acrylat-Copolymer-Dispersion | WGK 1 | https://cdn.ais-online.de/m2/23/62123/images/33/42732633px1024x1024.jpg
powered by Heinze