## Brillux
Brillux
Name | HAN | Farbton | Werkstoff | Brandverhalten | Chemische Beständigkeit | Diffusionsverhalten | Temperaturbeständigkeit (°C) | Verarbeitungstemperatur (°C) | Ausführung | Anwendungsbereich | Beständigkeit | Werkstoffbasis | Bilder
Brillux Klebstoff |  | blau, weiß | Acrylat, MS-Polymer | B1 | chemikalienbeständig gem. Herstellerangabe | diffusionsfähig | -40,00 - 90,00 | 5,00 - 30,00 | einkomponentiger Polyurethanschaum, grobzellig, mit teilkollabierender Einstellung, verarbeitungsfertige einkomponentige Klebemasse auf Dispersionsbasis, wasserdampfdiffusionsfähig, pastös | Verkleben der Dämmplatten in den WDVS EPS Qju und PUR Qju, Verklebung von Hartschaum-Dämmplatten an Deckenflächen im Qju-Up Verfahren, Verkleben von WDVS Hartschaum-Dämmplatten auf genormten oder allg. bauaufsichtlich zugelassenen Untergründen (Plattenwerkstoffen), im Holzrahmenbau, gemäß abZ Z-33.47-865 mit Dämmplattendicken bis ≤ 300 mm, Verkleben der Stoßbereiche/Innenecken/Fensteranschlüsse beim Einsatz von WDVS Laibungsplatten EPS 3858 oder der WDVS Laibungsplatte Miwo | widerstandsfähig gegenüber Zerfall/Hitze/Wasser und vielen Chemikalien | Isocyanaturethan-Prepolymer, Acrylat-Copolymer | https://cdn.ais-online.de/m2/23/62123/images/68/42732468px3600x3600.jpg https://cdn.ais-online.de/m2/23/62123/images/94/42732594px3600x3600.jpg https://cdn.ais-online.de/m2/23/62123/images/62/42732662px3732x3732.jpg
Klebdichtstoff ST-Polymer 3853 | 3853.0290.0000 | blau, weiß | Acrylat, MS-Polymer | B1 | chemikalienbeständig gem. Herstellerangabe | diffusionsfähig | -40,00 - 90,00 | 5,00 - 30,00 | einkomponentiger Polyurethanschaum, grobzellig, mit teilkollabierender Einstellung, verarbeitungsfertige einkomponentige Klebemasse auf Dispersionsbasis, wasserdampfdiffusionsfähig, pastös | Verkleben der Dämmplatten in den WDVS EPS Qju und PUR Qju, Verklebung von Hartschaum-Dämmplatten an Deckenflächen im Qju-Up Verfahren, Verkleben von WDVS Hartschaum-Dämmplatten auf genormten oder allg. bauaufsichtlich zugelassenen Untergründen (Plattenwerkstoffen), im Holzrahmenbau, gemäß abZ Z-33.47-865 mit Dämmplattendicken bis ≤ 300 mm, Verkleben der Stoßbereiche/Innenecken/Fensteranschlüsse beim Einsatz von WDVS Laibungsplatten EPS 3858 oder der WDVS Laibungsplatte Miwo | widerstandsfähig gegenüber Zerfall/Hitze/Wasser und vielen Chemikalien | Isocyanaturethan-Prepolymer, Acrylat-Copolymer
PU-Kleber DoPurCol 3853 | 3853.0310.0000 | blau, weiß | Acrylat, MS-Polymer | B1 | chemikalienbeständig gem. Herstellerangabe | diffusionsfähig | -40,00 - 90,00 | 5,00 - 30,00 | einkomponentiger Polyurethanschaum, grobzellig, mit teilkollabierender Einstellung, verarbeitungsfertige einkomponentige Klebemasse auf Dispersionsbasis, wasserdampfdiffusionsfähig, pastös | Verkleben der Dämmplatten in den WDVS EPS Qju und PUR Qju, Verklebung von Hartschaum-Dämmplatten an Deckenflächen im Qju-Up Verfahren, Verkleben von WDVS Hartschaum-Dämmplatten auf genormten oder allg. bauaufsichtlich zugelassenen Untergründen (Plattenwerkstoffen), im Holzrahmenbau, gemäß abZ Z-33.47-865 mit Dämmplattendicken bis ≤ 300 mm, Verkleben der Stoßbereiche/Innenecken/Fensteranschlüsse beim Einsatz von WDVS Laibungsplatten EPS 3858 oder der WDVS Laibungsplatte Miwo | widerstandsfähig gegenüber Zerfall/Hitze/Wasser und vielen Chemikalien | Isocyanaturethan-Prepolymer, Acrylat-Copolymer
Qju Klebeschaum 3700 - 750ml | 3700.0750.0 | blau, weiß | Acrylat, MS-Polymer | B1 | chemikalienbeständig gem. Herstellerangabe | diffusionsfähig | -40,00 - 90,00 | 5,00 - 30,00 | einkomponentiger Polyurethanschaum, grobzellig, mit teilkollabierender Einstellung, verarbeitungsfertige einkomponentige Klebemasse auf Dispersionsbasis, wasserdampfdiffusionsfähig, pastös | Verkleben der Dämmplatten in den WDVS EPS Qju und PUR Qju, Verklebung von Hartschaum-Dämmplatten an Deckenflächen im Qju-Up Verfahren, Verkleben von WDVS Hartschaum-Dämmplatten auf genormten oder allg. bauaufsichtlich zugelassenen Untergründen (Plattenwerkstoffen), im Holzrahmenbau, gemäß abZ Z-33.47-865 mit Dämmplattendicken bis ≤ 300 mm, Verkleben der Stoßbereiche/Innenecken/Fensteranschlüsse beim Einsatz von WDVS Laibungsplatten EPS 3858 oder der WDVS Laibungsplatte Miwo | widerstandsfähig gegenüber Zerfall/Hitze/Wasser und vielen Chemikalien | Isocyanaturethan-Prepolymer, Acrylat-Copolymer | https://cdn.ais-online.de/m2/23/62123/images/68/42732468px3600x3600.jpg
WDVS Montagekleber 3860 - weiß 310ml | 3860.0310.0 | blau, weiß | Acrylat, MS-Polymer | B1 | chemikalienbeständig gem. Herstellerangabe | diffusionsfähig | -40,00 - 90,00 | 5,00 - 30,00 | einkomponentiger Polyurethanschaum, grobzellig, mit teilkollabierender Einstellung, verarbeitungsfertige einkomponentige Klebemasse auf Dispersionsbasis, wasserdampfdiffusionsfähig, pastös | Verkleben der Dämmplatten in den WDVS EPS Qju und PUR Qju, Verklebung von Hartschaum-Dämmplatten an Deckenflächen im Qju-Up Verfahren, Verkleben von WDVS Hartschaum-Dämmplatten auf genormten oder allg. bauaufsichtlich zugelassenen Untergründen (Plattenwerkstoffen), im Holzrahmenbau, gemäß abZ Z-33.47-865 mit Dämmplattendicken bis ≤ 300 mm, Verkleben der Stoßbereiche/Innenecken/Fensteranschlüsse beim Einsatz von WDVS Laibungsplatten EPS 3858 oder der WDVS Laibungsplatte Miwo | widerstandsfähig gegenüber Zerfall/Hitze/Wasser und vielen Chemikalien | Isocyanaturethan-Prepolymer, Acrylat-Copolymer | https://cdn.ais-online.de/m2/23/62123/images/62/42732662px3732x3732.jpg
WDVS Polykleber 3574 | 3574.0020.0 | blau, weiß | Acrylat, MS-Polymer | B1 | chemikalienbeständig gem. Herstellerangabe | diffusionsfähig | -40,00 - 90,00 | 5,00 - 30,00 | einkomponentiger Polyurethanschaum, grobzellig, mit teilkollabierender Einstellung, verarbeitungsfertige einkomponentige Klebemasse auf Dispersionsbasis, wasserdampfdiffusionsfähig, pastös | Verkleben der Dämmplatten in den WDVS EPS Qju und PUR Qju, Verklebung von Hartschaum-Dämmplatten an Deckenflächen im Qju-Up Verfahren, Verkleben von WDVS Hartschaum-Dämmplatten auf genormten oder allg. bauaufsichtlich zugelassenen Untergründen (Plattenwerkstoffen), im Holzrahmenbau, gemäß abZ Z-33.47-865 mit Dämmplattendicken bis ≤ 300 mm, Verkleben der Stoßbereiche/Innenecken/Fensteranschlüsse beim Einsatz von WDVS Laibungsplatten EPS 3858 oder der WDVS Laibungsplatte Miwo | widerstandsfähig gegenüber Zerfall/Hitze/Wasser und vielen Chemikalien | Isocyanaturethan-Prepolymer, Acrylat-Copolymer | https://cdn.ais-online.de/m2/23/62123/images/94/42732594px3600x3600.jpg
powered by Heinze