## Brillux
Brillux
Name | HAN | Anwendungsgebiet Wärmedämmstoff | Ausführung | Farbton | Werkstoff | Breite (mm) | Länge (mm) | Befestigung | Brandverhalten | Diffusionsverhalten | Kantenausführung | Kaschierung | Zugfestigkeitsstufe | Bemessungswert Wärmeleitfähigkeit (W/(m*K)) | Wärmeleitfähigkeit (W/(m*K)) | Oberfläche | Anwendungsgebiet | Zugfestigkeit senkrecht zur Plattenebene | Aufbau | Schallschutzeigenschaften | Anwendungsgebiete Wärmedämmstoff (weitere) | Bilder
Brillux MW Top Dämmplatte |  | WAP | Platte | gelb, weiß | Mineralwolle | 400,00 - 625,00 | 800,00 - 1.200,00 | dübeln, kleben | B1 | diffusionsfähig | gerade | beidseitig, einseitig | zg - geringe Zugfestigkeit, zh - hohe Zugfestigkeit | 0,04 | 0,03 - 0,04 | nicht vorbeschichtet, einseitig mineralisch vorbeschichtet, beidseitig mineralisch vorbeschichtet | Im Systemaufbau zugelassene Dämmplatte für den Einsatz im Brillux WDV-System MW Top und MW Ecotop., Zur Dämmung von Kleinflächen wie z. B. Laibungen und Nischen im Brillux WDV-System MW Top und MW Ecotop in denen nur geringe Dämmdicken möglich sind. | ≥ 5 kPa nach DIN EN 1607, ≥ 14 kPa nach DIN EN 1607, ≥ 7,5 kPa nach DIN EN 1607 | mit Zweischichtcharakteristik, Wandseite weich/flexibel, Außenseite hart/verdichtet, Kennzeichnung der Außenseite durch Aufdruck eines roten Balkens, Doppellamellenformat (DLF), Kennzeichnung der Außenseite, Doppellamellenformat (DLF), Doppellamellenformat (DLF), Kennzeichnung der Wandseite | schallschutzverbessernd in Abhängigkeit vom Systemaufbau | Im Systemaufbau geprüfte Dämmplatte für den Einsatz im Brillux WDV-System MW Top und Ecotop. | https://cdn.ais-online.de/m2/23/62123/images/25/45120525px450x450.jpg https://cdn.ais-online.de/m2/23/62123/images/61/45120561px450x450.jpg https://cdn.ais-online.de/m2/23/62123/images/55/45120555px450x450.jpg https://cdn.ais-online.de/m2/23/62123/images/49/45120549px450x450.jpg
MW Top Dämmplatte 3586 - 040 WDV 10cm | 3586.0100.1000 | WAP | Platte | gelb, weiß | Mineralwolle | 400,00 - 625,00 | 800,00 - 1.200,00 | dübeln, kleben | B1 | diffusionsfähig | gerade | beidseitig, einseitig | zg - geringe Zugfestigkeit, zh - hohe Zugfestigkeit | 0,04 | 0,03 - 0,04 | nicht vorbeschichtet, einseitig mineralisch vorbeschichtet, beidseitig mineralisch vorbeschichtet | Im Systemaufbau zugelassene Dämmplatte für den Einsatz im Brillux WDV-System MW Top und MW Ecotop., Zur Dämmung von Kleinflächen wie z. B. Laibungen und Nischen im Brillux WDV-System MW Top und MW Ecotop in denen nur geringe Dämmdicken möglich sind. | ≥ 5 kPa nach DIN EN 1607, ≥ 14 kPa nach DIN EN 1607, ≥ 7,5 kPa nach DIN EN 1607 | mit Zweischichtcharakteristik, Wandseite weich/flexibel, Außenseite hart/verdichtet, Kennzeichnung der Außenseite durch Aufdruck eines roten Balkens, Doppellamellenformat (DLF), Kennzeichnung der Außenseite, Doppellamellenformat (DLF), Doppellamellenformat (DLF), Kennzeichnung der Wandseite | schallschutzverbessernd in Abhängigkeit vom Systemaufbau | Im Systemaufbau geprüfte Dämmplatte für den Einsatz im Brillux WDV-System MW Top und Ecotop. | https://cdn.ais-online.de/m2/23/62123/images/61/45120561px450x450.jpg
MW Top Dämmplatte 3586 - 040 WDV 12cm | 3586.0120.1000 | WAP | Platte | gelb, weiß | Mineralwolle | 400,00 - 625,00 | 800,00 - 1.200,00 | dübeln, kleben | B1 | diffusionsfähig | gerade | beidseitig, einseitig | zg - geringe Zugfestigkeit, zh - hohe Zugfestigkeit | 0,04 | 0,03 - 0,04 | nicht vorbeschichtet, einseitig mineralisch vorbeschichtet, beidseitig mineralisch vorbeschichtet | Im Systemaufbau zugelassene Dämmplatte für den Einsatz im Brillux WDV-System MW Top und MW Ecotop., Zur Dämmung von Kleinflächen wie z. B. Laibungen und Nischen im Brillux WDV-System MW Top und MW Ecotop in denen nur geringe Dämmdicken möglich sind. | ≥ 5 kPa nach DIN EN 1607, ≥ 14 kPa nach DIN EN 1607, ≥ 7,5 kPa nach DIN EN 1607 | mit Zweischichtcharakteristik, Wandseite weich/flexibel, Außenseite hart/verdichtet, Kennzeichnung der Außenseite durch Aufdruck eines roten Balkens, Doppellamellenformat (DLF), Kennzeichnung der Außenseite, Doppellamellenformat (DLF), Doppellamellenformat (DLF), Kennzeichnung der Wandseite | schallschutzverbessernd in Abhängigkeit vom Systemaufbau | Im Systemaufbau geprüfte Dämmplatte für den Einsatz im Brillux WDV-System MW Top und Ecotop. | https://cdn.ais-online.de/m2/23/62123/images/61/45120561px450x450.jpg
MW Top Dämmplatte 3586 - 040 WDV 14cm | 3586.0140.1000 | WAP | Platte | gelb, weiß | Mineralwolle | 400,00 - 625,00 | 800,00 - 1.200,00 | dübeln, kleben | B1 | diffusionsfähig | gerade | beidseitig, einseitig | zg - geringe Zugfestigkeit, zh - hohe Zugfestigkeit | 0,04 | 0,03 - 0,04 | nicht vorbeschichtet, einseitig mineralisch vorbeschichtet, beidseitig mineralisch vorbeschichtet | Im Systemaufbau zugelassene Dämmplatte für den Einsatz im Brillux WDV-System MW Top und MW Ecotop., Zur Dämmung von Kleinflächen wie z. B. Laibungen und Nischen im Brillux WDV-System MW Top und MW Ecotop in denen nur geringe Dämmdicken möglich sind. | ≥ 5 kPa nach DIN EN 1607, ≥ 14 kPa nach DIN EN 1607, ≥ 7,5 kPa nach DIN EN 1607 | mit Zweischichtcharakteristik, Wandseite weich/flexibel, Außenseite hart/verdichtet, Kennzeichnung der Außenseite durch Aufdruck eines roten Balkens, Doppellamellenformat (DLF), Kennzeichnung der Außenseite, Doppellamellenformat (DLF), Doppellamellenformat (DLF), Kennzeichnung der Wandseite | schallschutzverbessernd in Abhängigkeit vom Systemaufbau | Im Systemaufbau geprüfte Dämmplatte für den Einsatz im Brillux WDV-System MW Top und Ecotop. | https://cdn.ais-online.de/m2/23/62123/images/61/45120561px450x450.jpg
MW Top Dämmplatte 3586 - 040 WDV 16cm | 3586.0160.1000 | WAP | Platte | gelb, weiß | Mineralwolle | 400,00 - 625,00 | 800,00 - 1.200,00 | dübeln, kleben | B1 | diffusionsfähig | gerade | beidseitig, einseitig | zg - geringe Zugfestigkeit, zh - hohe Zugfestigkeit | 0,04 | 0,03 - 0,04 | nicht vorbeschichtet, einseitig mineralisch vorbeschichtet, beidseitig mineralisch vorbeschichtet | Im Systemaufbau zugelassene Dämmplatte für den Einsatz im Brillux WDV-System MW Top und MW Ecotop., Zur Dämmung von Kleinflächen wie z. B. Laibungen und Nischen im Brillux WDV-System MW Top und MW Ecotop in denen nur geringe Dämmdicken möglich sind. | ≥ 5 kPa nach DIN EN 1607, ≥ 14 kPa nach DIN EN 1607, ≥ 7,5 kPa nach DIN EN 1607 | mit Zweischichtcharakteristik, Wandseite weich/flexibel, Außenseite hart/verdichtet, Kennzeichnung der Außenseite durch Aufdruck eines roten Balkens, Doppellamellenformat (DLF), Kennzeichnung der Außenseite, Doppellamellenformat (DLF), Doppellamellenformat (DLF), Kennzeichnung der Wandseite | schallschutzverbessernd in Abhängigkeit vom Systemaufbau | Im Systemaufbau geprüfte Dämmplatte für den Einsatz im Brillux WDV-System MW Top und Ecotop. | https://cdn.ais-online.de/m2/23/62123/images/61/45120561px450x450.jpg
MW Top Dämmplatte 3586 - 040 WDV 18cm | 3586.0180.1000 | WAP | Platte | gelb, weiß | Mineralwolle | 400,00 - 625,00 | 800,00 - 1.200,00 | dübeln, kleben | B1 | diffusionsfähig | gerade | beidseitig, einseitig | zg - geringe Zugfestigkeit, zh - hohe Zugfestigkeit | 0,04 | 0,03 - 0,04 | nicht vorbeschichtet, einseitig mineralisch vorbeschichtet, beidseitig mineralisch vorbeschichtet | Im Systemaufbau zugelassene Dämmplatte für den Einsatz im Brillux WDV-System MW Top und MW Ecotop., Zur Dämmung von Kleinflächen wie z. B. Laibungen und Nischen im Brillux WDV-System MW Top und MW Ecotop in denen nur geringe Dämmdicken möglich sind. | ≥ 5 kPa nach DIN EN 1607, ≥ 14 kPa nach DIN EN 1607, ≥ 7,5 kPa nach DIN EN 1607 | mit Zweischichtcharakteristik, Wandseite weich/flexibel, Außenseite hart/verdichtet, Kennzeichnung der Außenseite durch Aufdruck eines roten Balkens, Doppellamellenformat (DLF), Kennzeichnung der Außenseite, Doppellamellenformat (DLF), Doppellamellenformat (DLF), Kennzeichnung der Wandseite | schallschutzverbessernd in Abhängigkeit vom Systemaufbau | Im Systemaufbau geprüfte Dämmplatte für den Einsatz im Brillux WDV-System MW Top und Ecotop. | https://cdn.ais-online.de/m2/23/62123/images/61/45120561px450x450.jpg
MW Top Dämmplatte 3586 - 040 WDV 20cm | 3586.0200.1000 | WAP | Platte | gelb, weiß | Mineralwolle | 400,00 - 625,00 | 800,00 - 1.200,00 | dübeln, kleben | B1 | diffusionsfähig | gerade | beidseitig, einseitig | zg - geringe Zugfestigkeit, zh - hohe Zugfestigkeit | 0,04 | 0,03 - 0,04 | nicht vorbeschichtet, einseitig mineralisch vorbeschichtet, beidseitig mineralisch vorbeschichtet | Im Systemaufbau zugelassene Dämmplatte für den Einsatz im Brillux WDV-System MW Top und MW Ecotop., Zur Dämmung von Kleinflächen wie z. B. Laibungen und Nischen im Brillux WDV-System MW Top und MW Ecotop in denen nur geringe Dämmdicken möglich sind. | ≥ 5 kPa nach DIN EN 1607, ≥ 14 kPa nach DIN EN 1607, ≥ 7,5 kPa nach DIN EN 1607 | mit Zweischichtcharakteristik, Wandseite weich/flexibel, Außenseite hart/verdichtet, Kennzeichnung der Außenseite durch Aufdruck eines roten Balkens, Doppellamellenformat (DLF), Kennzeichnung der Außenseite, Doppellamellenformat (DLF), Doppellamellenformat (DLF), Kennzeichnung der Wandseite | schallschutzverbessernd in Abhängigkeit vom Systemaufbau | Im Systemaufbau geprüfte Dämmplatte für den Einsatz im Brillux WDV-System MW Top und Ecotop. | https://cdn.ais-online.de/m2/23/62123/images/61/45120561px450x450.jpg
MW Top Dämmplatte 3586 - 040 WDV 6cm | 3586.0060.1000 | WAP | Platte | gelb, weiß | Mineralwolle | 400,00 - 625,00 | 800,00 - 1.200,00 | dübeln, kleben | B1 | diffusionsfähig | gerade | beidseitig, einseitig | zg - geringe Zugfestigkeit, zh - hohe Zugfestigkeit | 0,04 | 0,03 - 0,04 | nicht vorbeschichtet, einseitig mineralisch vorbeschichtet, beidseitig mineralisch vorbeschichtet | Im Systemaufbau zugelassene Dämmplatte für den Einsatz im Brillux WDV-System MW Top und MW Ecotop., Zur Dämmung von Kleinflächen wie z. B. Laibungen und Nischen im Brillux WDV-System MW Top und MW Ecotop in denen nur geringe Dämmdicken möglich sind. | ≥ 5 kPa nach DIN EN 1607, ≥ 14 kPa nach DIN EN 1607, ≥ 7,5 kPa nach DIN EN 1607 | mit Zweischichtcharakteristik, Wandseite weich/flexibel, Außenseite hart/verdichtet, Kennzeichnung der Außenseite durch Aufdruck eines roten Balkens, Doppellamellenformat (DLF), Kennzeichnung der Außenseite, Doppellamellenformat (DLF), Doppellamellenformat (DLF), Kennzeichnung der Wandseite | schallschutzverbessernd in Abhängigkeit vom Systemaufbau | Im Systemaufbau geprüfte Dämmplatte für den Einsatz im Brillux WDV-System MW Top und Ecotop. | https://cdn.ais-online.de/m2/23/62123/images/61/45120561px450x450.jpg
MW Top Dämmplatte 3586 - 040 WDV 8cm | 3586.0080.1000 | WAP | Platte | gelb, weiß | Mineralwolle | 400,00 - 625,00 | 800,00 - 1.200,00 | dübeln, kleben | B1 | diffusionsfähig | gerade | beidseitig, einseitig | zg - geringe Zugfestigkeit, zh - hohe Zugfestigkeit | 0,04 | 0,03 - 0,04 | nicht vorbeschichtet, einseitig mineralisch vorbeschichtet, beidseitig mineralisch vorbeschichtet | Im Systemaufbau zugelassene Dämmplatte für den Einsatz im Brillux WDV-System MW Top und MW Ecotop., Zur Dämmung von Kleinflächen wie z. B. Laibungen und Nischen im Brillux WDV-System MW Top und MW Ecotop in denen nur geringe Dämmdicken möglich sind. | ≥ 5 kPa nach DIN EN 1607, ≥ 14 kPa nach DIN EN 1607, ≥ 7,5 kPa nach DIN EN 1607 | mit Zweischichtcharakteristik, Wandseite weich/flexibel, Außenseite hart/verdichtet, Kennzeichnung der Außenseite durch Aufdruck eines roten Balkens, Doppellamellenformat (DLF), Kennzeichnung der Außenseite, Doppellamellenformat (DLF), Doppellamellenformat (DLF), Kennzeichnung der Wandseite | schallschutzverbessernd in Abhängigkeit vom Systemaufbau | Im Systemaufbau geprüfte Dämmplatte für den Einsatz im Brillux WDV-System MW Top und Ecotop. | https://cdn.ais-online.de/m2/23/62123/images/61/45120561px450x450.jpg
MW Top Dämmplatte 3857 - 035 nicht vorbeschichtet 6cm | 3857.0060.0 | WAP | Platte | gelb, weiß | Mineralwolle | 400,00 - 625,00 | 800,00 - 1.200,00 | dübeln, kleben | B1 | diffusionsfähig | gerade | beidseitig, einseitig | zg - geringe Zugfestigkeit, zh - hohe Zugfestigkeit | 0,04 | 0,03 - 0,04 | nicht vorbeschichtet, einseitig mineralisch vorbeschichtet, beidseitig mineralisch vorbeschichtet | Im Systemaufbau zugelassene Dämmplatte für den Einsatz im Brillux WDV-System MW Top und MW Ecotop., Zur Dämmung von Kleinflächen wie z. B. Laibungen und Nischen im Brillux WDV-System MW Top und MW Ecotop in denen nur geringe Dämmdicken möglich sind. | ≥ 5 kPa nach DIN EN 1607, ≥ 14 kPa nach DIN EN 1607, ≥ 7,5 kPa nach DIN EN 1607 | mit Zweischichtcharakteristik, Wandseite weich/flexibel, Außenseite hart/verdichtet, Kennzeichnung der Außenseite durch Aufdruck eines roten Balkens, Doppellamellenformat (DLF), Kennzeichnung der Außenseite, Doppellamellenformat (DLF), Doppellamellenformat (DLF), Kennzeichnung der Wandseite | schallschutzverbessernd in Abhängigkeit vom Systemaufbau | Im Systemaufbau geprüfte Dämmplatte für den Einsatz im Brillux WDV-System MW Top und Ecotop. | https://cdn.ais-online.de/m2/23/62123/images/25/45120525px450x450.jpg
MW Top Dämmplatte 3857 - 035 WDV 10cm | 3857.0100.0 | WAP | Platte | gelb, weiß | Mineralwolle | 400,00 - 625,00 | 800,00 - 1.200,00 | dübeln, kleben | B1 | diffusionsfähig | gerade | beidseitig, einseitig | zg - geringe Zugfestigkeit, zh - hohe Zugfestigkeit | 0,04 | 0,03 - 0,04 | nicht vorbeschichtet, einseitig mineralisch vorbeschichtet, beidseitig mineralisch vorbeschichtet | Im Systemaufbau zugelassene Dämmplatte für den Einsatz im Brillux WDV-System MW Top und MW Ecotop., Zur Dämmung von Kleinflächen wie z. B. Laibungen und Nischen im Brillux WDV-System MW Top und MW Ecotop in denen nur geringe Dämmdicken möglich sind. | ≥ 5 kPa nach DIN EN 1607, ≥ 14 kPa nach DIN EN 1607, ≥ 7,5 kPa nach DIN EN 1607 | mit Zweischichtcharakteristik, Wandseite weich/flexibel, Außenseite hart/verdichtet, Kennzeichnung der Außenseite durch Aufdruck eines roten Balkens, Doppellamellenformat (DLF), Kennzeichnung der Außenseite, Doppellamellenformat (DLF), Doppellamellenformat (DLF), Kennzeichnung der Wandseite | schallschutzverbessernd in Abhängigkeit vom Systemaufbau | Im Systemaufbau geprüfte Dämmplatte für den Einsatz im Brillux WDV-System MW Top und Ecotop. | https://cdn.ais-online.de/m2/23/62123/images/25/45120525px450x450.jpg
MW Top Dämmplatte 3857 - 035 WDV 12cm | 3857.0120.0 | WAP | Platte | gelb, weiß | Mineralwolle | 400,00 - 625,00 | 800,00 - 1.200,00 | dübeln, kleben | B1 | diffusionsfähig | gerade | beidseitig, einseitig | zg - geringe Zugfestigkeit, zh - hohe Zugfestigkeit | 0,04 | 0,03 - 0,04 | nicht vorbeschichtet, einseitig mineralisch vorbeschichtet, beidseitig mineralisch vorbeschichtet | Im Systemaufbau zugelassene Dämmplatte für den Einsatz im Brillux WDV-System MW Top und MW Ecotop., Zur Dämmung von Kleinflächen wie z. B. Laibungen und Nischen im Brillux WDV-System MW Top und MW Ecotop in denen nur geringe Dämmdicken möglich sind. | ≥ 5 kPa nach DIN EN 1607, ≥ 14 kPa nach DIN EN 1607, ≥ 7,5 kPa nach DIN EN 1607 | mit Zweischichtcharakteristik, Wandseite weich/flexibel, Außenseite hart/verdichtet, Kennzeichnung der Außenseite durch Aufdruck eines roten Balkens, Doppellamellenformat (DLF), Kennzeichnung der Außenseite, Doppellamellenformat (DLF), Doppellamellenformat (DLF), Kennzeichnung der Wandseite | schallschutzverbessernd in Abhängigkeit vom Systemaufbau | Im Systemaufbau geprüfte Dämmplatte für den Einsatz im Brillux WDV-System MW Top und Ecotop. | https://cdn.ais-online.de/m2/23/62123/images/25/45120525px450x450.jpg
MW Top Dämmplatte 3857 - 035 WDV 14cm | 3857.0140.0 | WAP | Platte | gelb, weiß | Mineralwolle | 400,00 - 625,00 | 800,00 - 1.200,00 | dübeln, kleben | B1 | diffusionsfähig | gerade | beidseitig, einseitig | zg - geringe Zugfestigkeit, zh - hohe Zugfestigkeit | 0,04 | 0,03 - 0,04 | nicht vorbeschichtet, einseitig mineralisch vorbeschichtet, beidseitig mineralisch vorbeschichtet | Im Systemaufbau zugelassene Dämmplatte für den Einsatz im Brillux WDV-System MW Top und MW Ecotop., Zur Dämmung von Kleinflächen wie z. B. Laibungen und Nischen im Brillux WDV-System MW Top und MW Ecotop in denen nur geringe Dämmdicken möglich sind. | ≥ 5 kPa nach DIN EN 1607, ≥ 14 kPa nach DIN EN 1607, ≥ 7,5 kPa nach DIN EN 1607 | mit Zweischichtcharakteristik, Wandseite weich/flexibel, Außenseite hart/verdichtet, Kennzeichnung der Außenseite durch Aufdruck eines roten Balkens, Doppellamellenformat (DLF), Kennzeichnung der Außenseite, Doppellamellenformat (DLF), Doppellamellenformat (DLF), Kennzeichnung der Wandseite | schallschutzverbessernd in Abhängigkeit vom Systemaufbau | Im Systemaufbau geprüfte Dämmplatte für den Einsatz im Brillux WDV-System MW Top und Ecotop. | https://cdn.ais-online.de/m2/23/62123/images/25/45120525px450x450.jpg
MW Top Dämmplatte 3857 - 035 WDV 16cm | 3857.0160.0 | WAP | Platte | gelb, weiß | Mineralwolle | 400,00 - 625,00 | 800,00 - 1.200,00 | dübeln, kleben | B1 | diffusionsfähig | gerade | beidseitig, einseitig | zg - geringe Zugfestigkeit, zh - hohe Zugfestigkeit | 0,04 | 0,03 - 0,04 | nicht vorbeschichtet, einseitig mineralisch vorbeschichtet, beidseitig mineralisch vorbeschichtet | Im Systemaufbau zugelassene Dämmplatte für den Einsatz im Brillux WDV-System MW Top und MW Ecotop., Zur Dämmung von Kleinflächen wie z. B. Laibungen und Nischen im Brillux WDV-System MW Top und MW Ecotop in denen nur geringe Dämmdicken möglich sind. | ≥ 5 kPa nach DIN EN 1607, ≥ 14 kPa nach DIN EN 1607, ≥ 7,5 kPa nach DIN EN 1607 | mit Zweischichtcharakteristik, Wandseite weich/flexibel, Außenseite hart/verdichtet, Kennzeichnung der Außenseite durch Aufdruck eines roten Balkens, Doppellamellenformat (DLF), Kennzeichnung der Außenseite, Doppellamellenformat (DLF), Doppellamellenformat (DLF), Kennzeichnung der Wandseite | schallschutzverbessernd in Abhängigkeit vom Systemaufbau | Im Systemaufbau geprüfte Dämmplatte für den Einsatz im Brillux WDV-System MW Top und Ecotop. | https://cdn.ais-online.de/m2/23/62123/images/25/45120525px450x450.jpg
MW Top Dämmplatte 3857 - 035 WDV 18cm | 3857.0180.0 | WAP | Platte | gelb, weiß | Mineralwolle | 400,00 - 625,00 | 800,00 - 1.200,00 | dübeln, kleben | B1 | diffusionsfähig | gerade | beidseitig, einseitig | zg - geringe Zugfestigkeit, zh - hohe Zugfestigkeit | 0,04 | 0,03 - 0,04 | nicht vorbeschichtet, einseitig mineralisch vorbeschichtet, beidseitig mineralisch vorbeschichtet | Im Systemaufbau zugelassene Dämmplatte für den Einsatz im Brillux WDV-System MW Top und MW Ecotop., Zur Dämmung von Kleinflächen wie z. B. Laibungen und Nischen im Brillux WDV-System MW Top und MW Ecotop in denen nur geringe Dämmdicken möglich sind. | ≥ 5 kPa nach DIN EN 1607, ≥ 14 kPa nach DIN EN 1607, ≥ 7,5 kPa nach DIN EN 1607 | mit Zweischichtcharakteristik, Wandseite weich/flexibel, Außenseite hart/verdichtet, Kennzeichnung der Außenseite durch Aufdruck eines roten Balkens, Doppellamellenformat (DLF), Kennzeichnung der Außenseite, Doppellamellenformat (DLF), Doppellamellenformat (DLF), Kennzeichnung der Wandseite | schallschutzverbessernd in Abhängigkeit vom Systemaufbau | Im Systemaufbau geprüfte Dämmplatte für den Einsatz im Brillux WDV-System MW Top und Ecotop. | https://cdn.ais-online.de/m2/23/62123/images/25/45120525px450x450.jpg
MW Top Dämmplatte 3857 - 035 WDV 8cm | 3857.0200.0 | WAP | Platte | gelb, weiß | Mineralwolle | 400,00 - 625,00 | 800,00 - 1.200,00 | dübeln, kleben | B1 | diffusionsfähig | gerade | beidseitig, einseitig | zg - geringe Zugfestigkeit, zh - hohe Zugfestigkeit | 0,04 | 0,03 - 0,04 | nicht vorbeschichtet, einseitig mineralisch vorbeschichtet, beidseitig mineralisch vorbeschichtet | Im Systemaufbau zugelassene Dämmplatte für den Einsatz im Brillux WDV-System MW Top und MW Ecotop., Zur Dämmung von Kleinflächen wie z. B. Laibungen und Nischen im Brillux WDV-System MW Top und MW Ecotop in denen nur geringe Dämmdicken möglich sind. | ≥ 5 kPa nach DIN EN 1607, ≥ 14 kPa nach DIN EN 1607, ≥ 7,5 kPa nach DIN EN 1607 | mit Zweischichtcharakteristik, Wandseite weich/flexibel, Außenseite hart/verdichtet, Kennzeichnung der Außenseite durch Aufdruck eines roten Balkens, Doppellamellenformat (DLF), Kennzeichnung der Außenseite, Doppellamellenformat (DLF), Doppellamellenformat (DLF), Kennzeichnung der Wandseite | schallschutzverbessernd in Abhängigkeit vom Systemaufbau | Im Systemaufbau geprüfte Dämmplatte für den Einsatz im Brillux WDV-System MW Top und Ecotop. | https://cdn.ais-online.de/m2/23/62123/images/25/45120525px450x450.jpg
MW Top Dämmplatte 3857 - 035 WDV 8cm | 3857.0080.0 | WAP | Platte | gelb, weiß | Mineralwolle | 400,00 - 625,00 | 800,00 - 1.200,00 | dübeln, kleben | B1 | diffusionsfähig | gerade | beidseitig, einseitig | zg - geringe Zugfestigkeit, zh - hohe Zugfestigkeit | 0,04 | 0,03 - 0,04 | nicht vorbeschichtet, einseitig mineralisch vorbeschichtet, beidseitig mineralisch vorbeschichtet | Im Systemaufbau zugelassene Dämmplatte für den Einsatz im Brillux WDV-System MW Top und MW Ecotop., Zur Dämmung von Kleinflächen wie z. B. Laibungen und Nischen im Brillux WDV-System MW Top und MW Ecotop in denen nur geringe Dämmdicken möglich sind. | ≥ 5 kPa nach DIN EN 1607, ≥ 14 kPa nach DIN EN 1607, ≥ 7,5 kPa nach DIN EN 1607 | mit Zweischichtcharakteristik, Wandseite weich/flexibel, Außenseite hart/verdichtet, Kennzeichnung der Außenseite durch Aufdruck eines roten Balkens, Doppellamellenformat (DLF), Kennzeichnung der Außenseite, Doppellamellenformat (DLF), Doppellamellenformat (DLF), Kennzeichnung der Wandseite | schallschutzverbessernd in Abhängigkeit vom Systemaufbau | Im Systemaufbau geprüfte Dämmplatte für den Einsatz im Brillux WDV-System MW Top und Ecotop. | https://cdn.ais-online.de/m2/23/62123/images/25/45120525px450x450.jpg
MW Top Dämmplatte DLF 3531 - 22cm |  | WAP | Platte | gelb, weiß | Mineralwolle | 400,00 - 625,00 | 800,00 - 1.200,00 | dübeln, kleben | B1 | diffusionsfähig | gerade | beidseitig, einseitig | zg - geringe Zugfestigkeit, zh - hohe Zugfestigkeit | 0,04 | 0,03 - 0,04 | nicht vorbeschichtet, einseitig mineralisch vorbeschichtet, beidseitig mineralisch vorbeschichtet | Im Systemaufbau zugelassene Dämmplatte für den Einsatz im Brillux WDV-System MW Top und MW Ecotop., Zur Dämmung von Kleinflächen wie z. B. Laibungen und Nischen im Brillux WDV-System MW Top und MW Ecotop in denen nur geringe Dämmdicken möglich sind. | ≥ 5 kPa nach DIN EN 1607, ≥ 14 kPa nach DIN EN 1607, ≥ 7,5 kPa nach DIN EN 1607 | mit Zweischichtcharakteristik, Wandseite weich/flexibel, Außenseite hart/verdichtet, Kennzeichnung der Außenseite durch Aufdruck eines roten Balkens, Doppellamellenformat (DLF), Kennzeichnung der Außenseite, Doppellamellenformat (DLF), Doppellamellenformat (DLF), Kennzeichnung der Wandseite | schallschutzverbessernd in Abhängigkeit vom Systemaufbau | Im Systemaufbau geprüfte Dämmplatte für den Einsatz im Brillux WDV-System MW Top und Ecotop.
MW Top Dämmplatte DLF 3531 - 24cm |  | WAP | Platte | gelb, weiß | Mineralwolle | 400,00 - 625,00 | 800,00 - 1.200,00 | dübeln, kleben | B1 | diffusionsfähig | gerade | beidseitig, einseitig | zg - geringe Zugfestigkeit, zh - hohe Zugfestigkeit | 0,04 | 0,03 - 0,04 | nicht vorbeschichtet, einseitig mineralisch vorbeschichtet, beidseitig mineralisch vorbeschichtet | Im Systemaufbau zugelassene Dämmplatte für den Einsatz im Brillux WDV-System MW Top und MW Ecotop., Zur Dämmung von Kleinflächen wie z. B. Laibungen und Nischen im Brillux WDV-System MW Top und MW Ecotop in denen nur geringe Dämmdicken möglich sind. | ≥ 5 kPa nach DIN EN 1607, ≥ 14 kPa nach DIN EN 1607, ≥ 7,5 kPa nach DIN EN 1607 | mit Zweischichtcharakteristik, Wandseite weich/flexibel, Außenseite hart/verdichtet, Kennzeichnung der Außenseite durch Aufdruck eines roten Balkens, Doppellamellenformat (DLF), Kennzeichnung der Außenseite, Doppellamellenformat (DLF), Doppellamellenformat (DLF), Kennzeichnung der Wandseite | schallschutzverbessernd in Abhängigkeit vom Systemaufbau | Im Systemaufbau geprüfte Dämmplatte für den Einsatz im Brillux WDV-System MW Top und Ecotop.
MW Top Dämmplatte DLF 3531 - 26cm |  | WAP | Platte | gelb, weiß | Mineralwolle | 400,00 - 625,00 | 800,00 - 1.200,00 | dübeln, kleben | B1 | diffusionsfähig | gerade | beidseitig, einseitig | zg - geringe Zugfestigkeit, zh - hohe Zugfestigkeit | 0,04 | 0,03 - 0,04 | nicht vorbeschichtet, einseitig mineralisch vorbeschichtet, beidseitig mineralisch vorbeschichtet | Im Systemaufbau zugelassene Dämmplatte für den Einsatz im Brillux WDV-System MW Top und MW Ecotop., Zur Dämmung von Kleinflächen wie z. B. Laibungen und Nischen im Brillux WDV-System MW Top und MW Ecotop in denen nur geringe Dämmdicken möglich sind. | ≥ 5 kPa nach DIN EN 1607, ≥ 14 kPa nach DIN EN 1607, ≥ 7,5 kPa nach DIN EN 1607 | mit Zweischichtcharakteristik, Wandseite weich/flexibel, Außenseite hart/verdichtet, Kennzeichnung der Außenseite durch Aufdruck eines roten Balkens, Doppellamellenformat (DLF), Kennzeichnung der Außenseite, Doppellamellenformat (DLF), Doppellamellenformat (DLF), Kennzeichnung der Wandseite | schallschutzverbessernd in Abhängigkeit vom Systemaufbau | Im Systemaufbau geprüfte Dämmplatte für den Einsatz im Brillux WDV-System MW Top und Ecotop.
MW Top Dämmplatte DLF 3531 - 28cm |  | WAP | Platte | gelb, weiß | Mineralwolle | 400,00 - 625,00 | 800,00 - 1.200,00 | dübeln, kleben | B1 | diffusionsfähig | gerade | beidseitig, einseitig | zg - geringe Zugfestigkeit, zh - hohe Zugfestigkeit | 0,04 | 0,03 - 0,04 | nicht vorbeschichtet, einseitig mineralisch vorbeschichtet, beidseitig mineralisch vorbeschichtet | Im Systemaufbau zugelassene Dämmplatte für den Einsatz im Brillux WDV-System MW Top und MW Ecotop., Zur Dämmung von Kleinflächen wie z. B. Laibungen und Nischen im Brillux WDV-System MW Top und MW Ecotop in denen nur geringe Dämmdicken möglich sind. | ≥ 5 kPa nach DIN EN 1607, ≥ 14 kPa nach DIN EN 1607, ≥ 7,5 kPa nach DIN EN 1607 | mit Zweischichtcharakteristik, Wandseite weich/flexibel, Außenseite hart/verdichtet, Kennzeichnung der Außenseite durch Aufdruck eines roten Balkens, Doppellamellenformat (DLF), Kennzeichnung der Außenseite, Doppellamellenformat (DLF), Doppellamellenformat (DLF), Kennzeichnung der Wandseite | schallschutzverbessernd in Abhängigkeit vom Systemaufbau | Im Systemaufbau geprüfte Dämmplatte für den Einsatz im Brillux WDV-System MW Top und Ecotop.
MW Top Dämmplatte DLF 3531 - 30cm |  | WAP | Platte | gelb, weiß | Mineralwolle | 400,00 - 625,00 | 800,00 - 1.200,00 | dübeln, kleben | B1 | diffusionsfähig | gerade | beidseitig, einseitig | zg - geringe Zugfestigkeit, zh - hohe Zugfestigkeit | 0,04 | 0,03 - 0,04 | nicht vorbeschichtet, einseitig mineralisch vorbeschichtet, beidseitig mineralisch vorbeschichtet | Im Systemaufbau zugelassene Dämmplatte für den Einsatz im Brillux WDV-System MW Top und MW Ecotop., Zur Dämmung von Kleinflächen wie z. B. Laibungen und Nischen im Brillux WDV-System MW Top und MW Ecotop in denen nur geringe Dämmdicken möglich sind. | ≥ 5 kPa nach DIN EN 1607, ≥ 14 kPa nach DIN EN 1607, ≥ 7,5 kPa nach DIN EN 1607 | mit Zweischichtcharakteristik, Wandseite weich/flexibel, Außenseite hart/verdichtet, Kennzeichnung der Außenseite durch Aufdruck eines roten Balkens, Doppellamellenformat (DLF), Kennzeichnung der Außenseite, Doppellamellenformat (DLF), Doppellamellenformat (DLF), Kennzeichnung der Wandseite | schallschutzverbessernd in Abhängigkeit vom Systemaufbau | Im Systemaufbau geprüfte Dämmplatte für den Einsatz im Brillux WDV-System MW Top und Ecotop.
MW Top Dämmplatte DLF 3834 - 036 WDV 10cm | 3834.00100.0 | WAP | Platte | gelb, weiß | Mineralwolle | 400,00 - 625,00 | 800,00 - 1.200,00 | dübeln, kleben | B1 | diffusionsfähig | gerade | beidseitig, einseitig | zg - geringe Zugfestigkeit, zh - hohe Zugfestigkeit | 0,04 | 0,03 - 0,04 | nicht vorbeschichtet, einseitig mineralisch vorbeschichtet, beidseitig mineralisch vorbeschichtet | Im Systemaufbau zugelassene Dämmplatte für den Einsatz im Brillux WDV-System MW Top und MW Ecotop., Zur Dämmung von Kleinflächen wie z. B. Laibungen und Nischen im Brillux WDV-System MW Top und MW Ecotop in denen nur geringe Dämmdicken möglich sind. | ≥ 5 kPa nach DIN EN 1607, ≥ 14 kPa nach DIN EN 1607, ≥ 7,5 kPa nach DIN EN 1607 | mit Zweischichtcharakteristik, Wandseite weich/flexibel, Außenseite hart/verdichtet, Kennzeichnung der Außenseite durch Aufdruck eines roten Balkens, Doppellamellenformat (DLF), Kennzeichnung der Außenseite, Doppellamellenformat (DLF), Doppellamellenformat (DLF), Kennzeichnung der Wandseite | schallschutzverbessernd in Abhängigkeit vom Systemaufbau | Im Systemaufbau geprüfte Dämmplatte für den Einsatz im Brillux WDV-System MW Top und Ecotop. | https://cdn.ais-online.de/m2/23/62123/images/55/45120555px450x450.jpg
MW Top Dämmplatte DLF 3834 - 036 WDV 12cm | 3834.00120.0 | WAP | Platte | gelb, weiß | Mineralwolle | 400,00 - 625,00 | 800,00 - 1.200,00 | dübeln, kleben | B1 | diffusionsfähig | gerade | beidseitig, einseitig | zg - geringe Zugfestigkeit, zh - hohe Zugfestigkeit | 0,04 | 0,03 - 0,04 | nicht vorbeschichtet, einseitig mineralisch vorbeschichtet, beidseitig mineralisch vorbeschichtet | Im Systemaufbau zugelassene Dämmplatte für den Einsatz im Brillux WDV-System MW Top und MW Ecotop., Zur Dämmung von Kleinflächen wie z. B. Laibungen und Nischen im Brillux WDV-System MW Top und MW Ecotop in denen nur geringe Dämmdicken möglich sind. | ≥ 5 kPa nach DIN EN 1607, ≥ 14 kPa nach DIN EN 1607, ≥ 7,5 kPa nach DIN EN 1607 | mit Zweischichtcharakteristik, Wandseite weich/flexibel, Außenseite hart/verdichtet, Kennzeichnung der Außenseite durch Aufdruck eines roten Balkens, Doppellamellenformat (DLF), Kennzeichnung der Außenseite, Doppellamellenformat (DLF), Doppellamellenformat (DLF), Kennzeichnung der Wandseite | schallschutzverbessernd in Abhängigkeit vom Systemaufbau | Im Systemaufbau geprüfte Dämmplatte für den Einsatz im Brillux WDV-System MW Top und Ecotop. | https://cdn.ais-online.de/m2/23/62123/images/55/45120555px450x450.jpg
MW Top Dämmplatte DLF 3834 - 036 WDV 14cm | 3834.00140.0 | WAP | Platte | gelb, weiß | Mineralwolle | 400,00 - 625,00 | 800,00 - 1.200,00 | dübeln, kleben | B1 | diffusionsfähig | gerade | beidseitig, einseitig | zg - geringe Zugfestigkeit, zh - hohe Zugfestigkeit | 0,04 | 0,03 - 0,04 | nicht vorbeschichtet, einseitig mineralisch vorbeschichtet, beidseitig mineralisch vorbeschichtet | Im Systemaufbau zugelassene Dämmplatte für den Einsatz im Brillux WDV-System MW Top und MW Ecotop., Zur Dämmung von Kleinflächen wie z. B. Laibungen und Nischen im Brillux WDV-System MW Top und MW Ecotop in denen nur geringe Dämmdicken möglich sind. | ≥ 5 kPa nach DIN EN 1607, ≥ 14 kPa nach DIN EN 1607, ≥ 7,5 kPa nach DIN EN 1607 | mit Zweischichtcharakteristik, Wandseite weich/flexibel, Außenseite hart/verdichtet, Kennzeichnung der Außenseite durch Aufdruck eines roten Balkens, Doppellamellenformat (DLF), Kennzeichnung der Außenseite, Doppellamellenformat (DLF), Doppellamellenformat (DLF), Kennzeichnung der Wandseite | schallschutzverbessernd in Abhängigkeit vom Systemaufbau | Im Systemaufbau geprüfte Dämmplatte für den Einsatz im Brillux WDV-System MW Top und Ecotop. | https://cdn.ais-online.de/m2/23/62123/images/55/45120555px450x450.jpg
MW Top Dämmplatte DLF 3834 - 036 WDV 16cm | 3834.00160.0 | WAP | Platte | gelb, weiß | Mineralwolle | 400,00 - 625,00 | 800,00 - 1.200,00 | dübeln, kleben | B1 | diffusionsfähig | gerade | beidseitig, einseitig | zg - geringe Zugfestigkeit, zh - hohe Zugfestigkeit | 0,04 | 0,03 - 0,04 | nicht vorbeschichtet, einseitig mineralisch vorbeschichtet, beidseitig mineralisch vorbeschichtet | Im Systemaufbau zugelassene Dämmplatte für den Einsatz im Brillux WDV-System MW Top und MW Ecotop., Zur Dämmung von Kleinflächen wie z. B. Laibungen und Nischen im Brillux WDV-System MW Top und MW Ecotop in denen nur geringe Dämmdicken möglich sind. | ≥ 5 kPa nach DIN EN 1607, ≥ 14 kPa nach DIN EN 1607, ≥ 7,5 kPa nach DIN EN 1607 | mit Zweischichtcharakteristik, Wandseite weich/flexibel, Außenseite hart/verdichtet, Kennzeichnung der Außenseite durch Aufdruck eines roten Balkens, Doppellamellenformat (DLF), Kennzeichnung der Außenseite, Doppellamellenformat (DLF), Doppellamellenformat (DLF), Kennzeichnung der Wandseite | schallschutzverbessernd in Abhängigkeit vom Systemaufbau | Im Systemaufbau geprüfte Dämmplatte für den Einsatz im Brillux WDV-System MW Top und Ecotop. | https://cdn.ais-online.de/m2/23/62123/images/55/45120555px450x450.jpg
MW Top Dämmplatte DLF 3834 - 036 WDV 18cm | 3834.00180.0 | WAP | Platte | gelb, weiß | Mineralwolle | 400,00 - 625,00 | 800,00 - 1.200,00 | dübeln, kleben | B1 | diffusionsfähig | gerade | beidseitig, einseitig | zg - geringe Zugfestigkeit, zh - hohe Zugfestigkeit | 0,04 | 0,03 - 0,04 | nicht vorbeschichtet, einseitig mineralisch vorbeschichtet, beidseitig mineralisch vorbeschichtet | Im Systemaufbau zugelassene Dämmplatte für den Einsatz im Brillux WDV-System MW Top und MW Ecotop., Zur Dämmung von Kleinflächen wie z. B. Laibungen und Nischen im Brillux WDV-System MW Top und MW Ecotop in denen nur geringe Dämmdicken möglich sind. | ≥ 5 kPa nach DIN EN 1607, ≥ 14 kPa nach DIN EN 1607, ≥ 7,5 kPa nach DIN EN 1607 | mit Zweischichtcharakteristik, Wandseite weich/flexibel, Außenseite hart/verdichtet, Kennzeichnung der Außenseite durch Aufdruck eines roten Balkens, Doppellamellenformat (DLF), Kennzeichnung der Außenseite, Doppellamellenformat (DLF), Doppellamellenformat (DLF), Kennzeichnung der Wandseite | schallschutzverbessernd in Abhängigkeit vom Systemaufbau | Im Systemaufbau geprüfte Dämmplatte für den Einsatz im Brillux WDV-System MW Top und Ecotop. | https://cdn.ais-online.de/m2/23/62123/images/55/45120555px450x450.jpg
MW Top Dämmplatte DLF 3834 - 036 WDV 6cm | 3834.0060.0 | WAP | Platte | gelb, weiß | Mineralwolle | 400,00 - 625,00 | 800,00 - 1.200,00 | dübeln, kleben | B1 | diffusionsfähig | gerade | beidseitig, einseitig | zg - geringe Zugfestigkeit, zh - hohe Zugfestigkeit | 0,04 | 0,03 - 0,04 | nicht vorbeschichtet, einseitig mineralisch vorbeschichtet, beidseitig mineralisch vorbeschichtet | Im Systemaufbau zugelassene Dämmplatte für den Einsatz im Brillux WDV-System MW Top und MW Ecotop., Zur Dämmung von Kleinflächen wie z. B. Laibungen und Nischen im Brillux WDV-System MW Top und MW Ecotop in denen nur geringe Dämmdicken möglich sind. | ≥ 5 kPa nach DIN EN 1607, ≥ 14 kPa nach DIN EN 1607, ≥ 7,5 kPa nach DIN EN 1607 | mit Zweischichtcharakteristik, Wandseite weich/flexibel, Außenseite hart/verdichtet, Kennzeichnung der Außenseite durch Aufdruck eines roten Balkens, Doppellamellenformat (DLF), Kennzeichnung der Außenseite, Doppellamellenformat (DLF), Doppellamellenformat (DLF), Kennzeichnung der Wandseite | schallschutzverbessernd in Abhängigkeit vom Systemaufbau | Im Systemaufbau geprüfte Dämmplatte für den Einsatz im Brillux WDV-System MW Top und Ecotop. | https://cdn.ais-online.de/m2/23/62123/images/55/45120555px450x450.jpg
MW Top Dämmplatte DLF 3834 - 036 WDV 8cm | 3834.0080.0 | WAP | Platte | gelb, weiß | Mineralwolle | 400,00 - 625,00 | 800,00 - 1.200,00 | dübeln, kleben | B1 | diffusionsfähig | gerade | beidseitig, einseitig | zg - geringe Zugfestigkeit, zh - hohe Zugfestigkeit | 0,04 | 0,03 - 0,04 | nicht vorbeschichtet, einseitig mineralisch vorbeschichtet, beidseitig mineralisch vorbeschichtet | Im Systemaufbau zugelassene Dämmplatte für den Einsatz im Brillux WDV-System MW Top und MW Ecotop., Zur Dämmung von Kleinflächen wie z. B. Laibungen und Nischen im Brillux WDV-System MW Top und MW Ecotop in denen nur geringe Dämmdicken möglich sind. | ≥ 5 kPa nach DIN EN 1607, ≥ 14 kPa nach DIN EN 1607, ≥ 7,5 kPa nach DIN EN 1607 | mit Zweischichtcharakteristik, Wandseite weich/flexibel, Außenseite hart/verdichtet, Kennzeichnung der Außenseite durch Aufdruck eines roten Balkens, Doppellamellenformat (DLF), Kennzeichnung der Außenseite, Doppellamellenformat (DLF), Doppellamellenformat (DLF), Kennzeichnung der Wandseite | schallschutzverbessernd in Abhängigkeit vom Systemaufbau | Im Systemaufbau geprüfte Dämmplatte für den Einsatz im Brillux WDV-System MW Top und Ecotop. | https://cdn.ais-online.de/m2/23/62123/images/55/45120555px450x450.jpg
MW Top Laibungsplatte DLF 3522 - 036 WDV 2cm | 3522.0020.0 | WAP | Platte | gelb, weiß | Mineralwolle | 400,00 - 625,00 | 800,00 - 1.200,00 | dübeln, kleben | B1 | diffusionsfähig | gerade | beidseitig, einseitig | zg - geringe Zugfestigkeit, zh - hohe Zugfestigkeit | 0,04 | 0,03 - 0,04 | nicht vorbeschichtet, einseitig mineralisch vorbeschichtet, beidseitig mineralisch vorbeschichtet | Im Systemaufbau zugelassene Dämmplatte für den Einsatz im Brillux WDV-System MW Top und MW Ecotop., Zur Dämmung von Kleinflächen wie z. B. Laibungen und Nischen im Brillux WDV-System MW Top und MW Ecotop in denen nur geringe Dämmdicken möglich sind. | ≥ 5 kPa nach DIN EN 1607, ≥ 14 kPa nach DIN EN 1607, ≥ 7,5 kPa nach DIN EN 1607 | mit Zweischichtcharakteristik, Wandseite weich/flexibel, Außenseite hart/verdichtet, Kennzeichnung der Außenseite durch Aufdruck eines roten Balkens, Doppellamellenformat (DLF), Kennzeichnung der Außenseite, Doppellamellenformat (DLF), Doppellamellenformat (DLF), Kennzeichnung der Wandseite | schallschutzverbessernd in Abhängigkeit vom Systemaufbau | Im Systemaufbau geprüfte Dämmplatte für den Einsatz im Brillux WDV-System MW Top und Ecotop. | https://cdn.ais-online.de/m2/23/62123/images/49/45120549px450x450.jpg
MW Top Laibungsplatte DLF 3522 - 036 WDV 3cm | 3522.0030.0 | WAP | Platte | gelb, weiß | Mineralwolle | 400,00 - 625,00 | 800,00 - 1.200,00 | dübeln, kleben | B1 | diffusionsfähig | gerade | beidseitig, einseitig | zg - geringe Zugfestigkeit, zh - hohe Zugfestigkeit | 0,04 | 0,03 - 0,04 | nicht vorbeschichtet, einseitig mineralisch vorbeschichtet, beidseitig mineralisch vorbeschichtet | Im Systemaufbau zugelassene Dämmplatte für den Einsatz im Brillux WDV-System MW Top und MW Ecotop., Zur Dämmung von Kleinflächen wie z. B. Laibungen und Nischen im Brillux WDV-System MW Top und MW Ecotop in denen nur geringe Dämmdicken möglich sind. | ≥ 5 kPa nach DIN EN 1607, ≥ 14 kPa nach DIN EN 1607, ≥ 7,5 kPa nach DIN EN 1607 | mit Zweischichtcharakteristik, Wandseite weich/flexibel, Außenseite hart/verdichtet, Kennzeichnung der Außenseite durch Aufdruck eines roten Balkens, Doppellamellenformat (DLF), Kennzeichnung der Außenseite, Doppellamellenformat (DLF), Doppellamellenformat (DLF), Kennzeichnung der Wandseite | schallschutzverbessernd in Abhängigkeit vom Systemaufbau | Im Systemaufbau geprüfte Dämmplatte für den Einsatz im Brillux WDV-System MW Top und Ecotop. | https://cdn.ais-online.de/m2/23/62123/images/49/45120549px450x450.jpg
MW Top Laibungsplatte DLF 3522 - 036 WDV 4cm | 3522.0040.0 | WAP | Platte | gelb, weiß | Mineralwolle | 400,00 - 625,00 | 800,00 - 1.200,00 | dübeln, kleben | B1 | diffusionsfähig | gerade | beidseitig, einseitig | zg - geringe Zugfestigkeit, zh - hohe Zugfestigkeit | 0,04 | 0,03 - 0,04 | nicht vorbeschichtet, einseitig mineralisch vorbeschichtet, beidseitig mineralisch vorbeschichtet | Im Systemaufbau zugelassene Dämmplatte für den Einsatz im Brillux WDV-System MW Top und MW Ecotop., Zur Dämmung von Kleinflächen wie z. B. Laibungen und Nischen im Brillux WDV-System MW Top und MW Ecotop in denen nur geringe Dämmdicken möglich sind. | ≥ 5 kPa nach DIN EN 1607, ≥ 14 kPa nach DIN EN 1607, ≥ 7,5 kPa nach DIN EN 1607 | mit Zweischichtcharakteristik, Wandseite weich/flexibel, Außenseite hart/verdichtet, Kennzeichnung der Außenseite durch Aufdruck eines roten Balkens, Doppellamellenformat (DLF), Kennzeichnung der Außenseite, Doppellamellenformat (DLF), Doppellamellenformat (DLF), Kennzeichnung der Wandseite | schallschutzverbessernd in Abhängigkeit vom Systemaufbau | Im Systemaufbau geprüfte Dämmplatte für den Einsatz im Brillux WDV-System MW Top und Ecotop. | https://cdn.ais-online.de/m2/23/62123/images/49/45120549px450x450.jpg
MW Top Laibungsplatte DLF 3522 - 036 WDV 5cm | 3522.0050.0 | WAP | Platte | gelb, weiß | Mineralwolle | 400,00 - 625,00 | 800,00 - 1.200,00 | dübeln, kleben | B1 | diffusionsfähig | gerade | beidseitig, einseitig | zg - geringe Zugfestigkeit, zh - hohe Zugfestigkeit | 0,04 | 0,03 - 0,04 | nicht vorbeschichtet, einseitig mineralisch vorbeschichtet, beidseitig mineralisch vorbeschichtet | Im Systemaufbau zugelassene Dämmplatte für den Einsatz im Brillux WDV-System MW Top und MW Ecotop., Zur Dämmung von Kleinflächen wie z. B. Laibungen und Nischen im Brillux WDV-System MW Top und MW Ecotop in denen nur geringe Dämmdicken möglich sind. | ≥ 5 kPa nach DIN EN 1607, ≥ 14 kPa nach DIN EN 1607, ≥ 7,5 kPa nach DIN EN 1607 | mit Zweischichtcharakteristik, Wandseite weich/flexibel, Außenseite hart/verdichtet, Kennzeichnung der Außenseite durch Aufdruck eines roten Balkens, Doppellamellenformat (DLF), Kennzeichnung der Außenseite, Doppellamellenformat (DLF), Doppellamellenformat (DLF), Kennzeichnung der Wandseite | schallschutzverbessernd in Abhängigkeit vom Systemaufbau | Im Systemaufbau geprüfte Dämmplatte für den Einsatz im Brillux WDV-System MW Top und Ecotop. | https://cdn.ais-online.de/m2/23/62123/images/49/45120549px450x450.jpg
powered by Heinze