## Brillux
Brillux
Name | HAN | Anwendungsgebiet Wärmedämmstoff | Ausführung | Farbton | Werkstoff | Breite (mm) | Länge (mm) | Befestigung | Brandverhalten | Diffusionsverhalten | Kantenausführung | Kaschierung | Zugfestigkeitsstufe | Bemessungswert Wärmeleitfähigkeit (W/(m*K)) | Wärmeleitfähigkeit (W/(m*K)) | Wasserdampfdiffusionswiderstandszahl | Anwendungsgebiet | Zugfestigkeit senkrecht zur Plattenebene | Schallschutzeigenschaften | Alterungsbeständig | Wasserabweisend | Bilder
Brillux MW Top Lamelle |  | WAP | Platte | gelb | Steinwolle | 200,00 | 1.200,00 | dübeln, kleben | B1 | diffusionsfähig | gerade | beidseitig | zh - hohe Zugfestigkeit | 0,04 | 0,04 | 1,00 | Im Systemaufbau zugelassene Dämmplatte für den Einsatz im Brillux WDV-System MW Top und MW Ecotop., keine Systemzulassung, nur zur Sturzausbildung und als Brandriegel zu verwenden | ≥ 80 kPa nach DIN EN 1607 | schallschutzverbessernd in Abhängigkeit vom Systemaufbau | ja | ja | https://cdn.ais-online.de/m2/23/62123/images/23/45120523px450x450.jpg
MW Top Lamelle 3611 - 041 WDV 10cm | 3611.00100.0 | WAP | Platte | gelb | Steinwolle | 200,00 | 1.200,00 | dübeln, kleben | B1 | diffusionsfähig | gerade | beidseitig | zh - hohe Zugfestigkeit | 0,04 | 0,04 | 1,00 | Im Systemaufbau zugelassene Dämmplatte für den Einsatz im Brillux WDV-System MW Top und MW Ecotop., keine Systemzulassung, nur zur Sturzausbildung und als Brandriegel zu verwenden | ≥ 80 kPa nach DIN EN 1607 | schallschutzverbessernd in Abhängigkeit vom Systemaufbau | ja | ja | https://cdn.ais-online.de/m2/23/62123/images/23/45120523px450x450.jpg
MW Top Lamelle 3611 - 041 WDV 12cm | 3611.00120.0 | WAP | Platte | gelb | Steinwolle | 200,00 | 1.200,00 | dübeln, kleben | B1 | diffusionsfähig | gerade | beidseitig | zh - hohe Zugfestigkeit | 0,04 | 0,04 | 1,00 | Im Systemaufbau zugelassene Dämmplatte für den Einsatz im Brillux WDV-System MW Top und MW Ecotop., keine Systemzulassung, nur zur Sturzausbildung und als Brandriegel zu verwenden | ≥ 80 kPa nach DIN EN 1607 | schallschutzverbessernd in Abhängigkeit vom Systemaufbau | ja | ja | https://cdn.ais-online.de/m2/23/62123/images/23/45120523px450x450.jpg
MW Top Lamelle 3611 - 041 WDV 14cm | 3611.00140.0 | WAP | Platte | gelb | Steinwolle | 200,00 | 1.200,00 | dübeln, kleben | B1 | diffusionsfähig | gerade | beidseitig | zh - hohe Zugfestigkeit | 0,04 | 0,04 | 1,00 | Im Systemaufbau zugelassene Dämmplatte für den Einsatz im Brillux WDV-System MW Top und MW Ecotop., keine Systemzulassung, nur zur Sturzausbildung und als Brandriegel zu verwenden | ≥ 80 kPa nach DIN EN 1607 | schallschutzverbessernd in Abhängigkeit vom Systemaufbau | ja | ja | https://cdn.ais-online.de/m2/23/62123/images/23/45120523px450x450.jpg
MW Top Lamelle 3611 - 041 WDV 16cm | 3611.00160.0 | WAP | Platte | gelb | Steinwolle | 200,00 | 1.200,00 | dübeln, kleben | B1 | diffusionsfähig | gerade | beidseitig | zh - hohe Zugfestigkeit | 0,04 | 0,04 | 1,00 | Im Systemaufbau zugelassene Dämmplatte für den Einsatz im Brillux WDV-System MW Top und MW Ecotop., keine Systemzulassung, nur zur Sturzausbildung und als Brandriegel zu verwenden | ≥ 80 kPa nach DIN EN 1607 | schallschutzverbessernd in Abhängigkeit vom Systemaufbau | ja | ja | https://cdn.ais-online.de/m2/23/62123/images/23/45120523px450x450.jpg
MW Top Lamelle 3611 - 041 WDV 18cm | 3611.00180.0 | WAP | Platte | gelb | Steinwolle | 200,00 | 1.200,00 | dübeln, kleben | B1 | diffusionsfähig | gerade | beidseitig | zh - hohe Zugfestigkeit | 0,04 | 0,04 | 1,00 | Im Systemaufbau zugelassene Dämmplatte für den Einsatz im Brillux WDV-System MW Top und MW Ecotop., keine Systemzulassung, nur zur Sturzausbildung und als Brandriegel zu verwenden | ≥ 80 kPa nach DIN EN 1607 | schallschutzverbessernd in Abhängigkeit vom Systemaufbau | ja | ja | https://cdn.ais-online.de/m2/23/62123/images/23/45120523px450x450.jpg
MW Top Lamelle 3611 - 041 WDV 20cm | 3611.00200.0 | WAP | Platte | gelb | Steinwolle | 200,00 | 1.200,00 | dübeln, kleben | B1 | diffusionsfähig | gerade | beidseitig | zh - hohe Zugfestigkeit | 0,04 | 0,04 | 1,00 | Im Systemaufbau zugelassene Dämmplatte für den Einsatz im Brillux WDV-System MW Top und MW Ecotop., keine Systemzulassung, nur zur Sturzausbildung und als Brandriegel zu verwenden | ≥ 80 kPa nach DIN EN 1607 | schallschutzverbessernd in Abhängigkeit vom Systemaufbau | ja | ja | https://cdn.ais-online.de/m2/23/62123/images/23/45120523px450x450.jpg
MW Top Lamelle 3611 - 041 WDV 22cm | 3611.00220.0 | WAP | Platte | gelb | Steinwolle | 200,00 | 1.200,00 | dübeln, kleben | B1 | diffusionsfähig | gerade | beidseitig | zh - hohe Zugfestigkeit | 0,04 | 0,04 | 1,00 | Im Systemaufbau zugelassene Dämmplatte für den Einsatz im Brillux WDV-System MW Top und MW Ecotop., keine Systemzulassung, nur zur Sturzausbildung und als Brandriegel zu verwenden | ≥ 80 kPa nach DIN EN 1607 | schallschutzverbessernd in Abhängigkeit vom Systemaufbau | ja | ja | https://cdn.ais-online.de/m2/23/62123/images/23/45120523px450x450.jpg
MW Top Lamelle 3611 - 041 WDV 24cm | 3611.00240.0 | WAP | Platte | gelb | Steinwolle | 200,00 | 1.200,00 | dübeln, kleben | B1 | diffusionsfähig | gerade | beidseitig | zh - hohe Zugfestigkeit | 0,04 | 0,04 | 1,00 | Im Systemaufbau zugelassene Dämmplatte für den Einsatz im Brillux WDV-System MW Top und MW Ecotop., keine Systemzulassung, nur zur Sturzausbildung und als Brandriegel zu verwenden | ≥ 80 kPa nach DIN EN 1607 | schallschutzverbessernd in Abhängigkeit vom Systemaufbau | ja | ja | https://cdn.ais-online.de/m2/23/62123/images/23/45120523px450x450.jpg
MW Top Lamelle 3611 - 041 WDV 26cm | 3611.00260.0 | WAP | Platte | gelb | Steinwolle | 200,00 | 1.200,00 | dübeln, kleben | B1 | diffusionsfähig | gerade | beidseitig | zh - hohe Zugfestigkeit | 0,04 | 0,04 | 1,00 | Im Systemaufbau zugelassene Dämmplatte für den Einsatz im Brillux WDV-System MW Top und MW Ecotop., keine Systemzulassung, nur zur Sturzausbildung und als Brandriegel zu verwenden | ≥ 80 kPa nach DIN EN 1607 | schallschutzverbessernd in Abhängigkeit vom Systemaufbau | ja | ja | https://cdn.ais-online.de/m2/23/62123/images/23/45120523px450x450.jpg
MW Top Lamelle 3611 - 041 WDV 28cm | 3611.00280.0 | WAP | Platte | gelb | Steinwolle | 200,00 | 1.200,00 | dübeln, kleben | B1 | diffusionsfähig | gerade | beidseitig | zh - hohe Zugfestigkeit | 0,04 | 0,04 | 1,00 | Im Systemaufbau zugelassene Dämmplatte für den Einsatz im Brillux WDV-System MW Top und MW Ecotop., keine Systemzulassung, nur zur Sturzausbildung und als Brandriegel zu verwenden | ≥ 80 kPa nach DIN EN 1607 | schallschutzverbessernd in Abhängigkeit vom Systemaufbau | ja | ja | https://cdn.ais-online.de/m2/23/62123/images/23/45120523px450x450.jpg
MW Top Lamelle 3611 - 041 WDV 30cm | 3611.00300.0 | WAP | Platte | gelb | Steinwolle | 200,00 | 1.200,00 | dübeln, kleben | B1 | diffusionsfähig | gerade | beidseitig | zh - hohe Zugfestigkeit | 0,04 | 0,04 | 1,00 | Im Systemaufbau zugelassene Dämmplatte für den Einsatz im Brillux WDV-System MW Top und MW Ecotop., keine Systemzulassung, nur zur Sturzausbildung und als Brandriegel zu verwenden | ≥ 80 kPa nach DIN EN 1607 | schallschutzverbessernd in Abhängigkeit vom Systemaufbau | ja | ja | https://cdn.ais-online.de/m2/23/62123/images/23/45120523px450x450.jpg
MW Top Lamelle 3611 - 041 WDV 40mm | 3611.0040.0 | WAP | Platte | gelb | Steinwolle | 200,00 | 1.200,00 | dübeln, kleben | B1 | diffusionsfähig | gerade | beidseitig | zh - hohe Zugfestigkeit | 0,04 | 0,04 | 1,00 | Im Systemaufbau zugelassene Dämmplatte für den Einsatz im Brillux WDV-System MW Top und MW Ecotop., keine Systemzulassung, nur zur Sturzausbildung und als Brandriegel zu verwenden | ≥ 80 kPa nach DIN EN 1607 | schallschutzverbessernd in Abhängigkeit vom Systemaufbau | ja | ja | https://cdn.ais-online.de/m2/23/62123/images/23/45120523px450x450.jpg
MW Top Lamelle 3611 - 041 WDV 5cm | 3611.0050.0 | WAP | Platte | gelb | Steinwolle | 200,00 | 1.200,00 | dübeln, kleben | B1 | diffusionsfähig | gerade | beidseitig | zh - hohe Zugfestigkeit | 0,04 | 0,04 | 1,00 | Im Systemaufbau zugelassene Dämmplatte für den Einsatz im Brillux WDV-System MW Top und MW Ecotop., keine Systemzulassung, nur zur Sturzausbildung und als Brandriegel zu verwenden | ≥ 80 kPa nach DIN EN 1607 | schallschutzverbessernd in Abhängigkeit vom Systemaufbau | ja | ja | https://cdn.ais-online.de/m2/23/62123/images/23/45120523px450x450.jpg
MW Top Lamelle 3611 - 041 WDV 6cm | 3611.0060.0 | WAP | Platte | gelb | Steinwolle | 200,00 | 1.200,00 | dübeln, kleben | B1 | diffusionsfähig | gerade | beidseitig | zh - hohe Zugfestigkeit | 0,04 | 0,04 | 1,00 | Im Systemaufbau zugelassene Dämmplatte für den Einsatz im Brillux WDV-System MW Top und MW Ecotop., keine Systemzulassung, nur zur Sturzausbildung und als Brandriegel zu verwenden | ≥ 80 kPa nach DIN EN 1607 | schallschutzverbessernd in Abhängigkeit vom Systemaufbau | ja | ja | https://cdn.ais-online.de/m2/23/62123/images/23/45120523px450x450.jpg
MW Top Lamelle 3611 - 041 WDV 8cm | 3611.0080.0 | WAP | Platte | gelb | Steinwolle | 200,00 | 1.200,00 | dübeln, kleben | B1 | diffusionsfähig | gerade | beidseitig | zh - hohe Zugfestigkeit | 0,04 | 0,04 | 1,00 | Im Systemaufbau zugelassene Dämmplatte für den Einsatz im Brillux WDV-System MW Top und MW Ecotop., keine Systemzulassung, nur zur Sturzausbildung und als Brandriegel zu verwenden | ≥ 80 kPa nach DIN EN 1607 | schallschutzverbessernd in Abhängigkeit vom Systemaufbau | ja | ja | https://cdn.ais-online.de/m2/23/62123/images/23/45120523px450x450.jpg
powered by Heinze