## Brillux
Brillux
Name | HAN | Farbton | Werkstoff | Brandverhalten | Chemische Beständigkeit | Temperaturbeständigkeit (°C) | Ausführung | Anwendungsbereich | Beständigkeit | Druckspannung bei 10 % Stauchung in kPa | Rohdichte (geschäumt) | Wassergefährdungsklasse | Bilder
Brillux PUR-Füllschaum | 3555.0000.0 | grau | Polyurethan (PUR) | B1 | chemikalienbeständig gem. Herstellerangabe | -40,00 - 90,00 | einkomponentiger Polyurethanschaum, Basis: Isocyanaturethan-Prepolymer, ausgezeichnete Isoliereigenschaften ¦ hervorragende Haftung auf allen gängigen Baustoffen | zum wärmedämmenden und spannungsarmen Füllen von Fugen in schwer entflammbar erstellten WDV-Systemen ¦ für Hohlräume unter Fensterbänken, zwischen nicht ausreichend fugendicht verlegten WDVS Hartschaum-Dämmplatten sowie Mineralwolle- oder Steinlamellen-Dämmplatten bis zu einer Breite von 5 mm, Montage von Tür- und Fensterrahmen, Füllen von Hohlräumen und Fugen in anderen Baukörpern | fäulnisresistent, im ausgehärteten Zustand beständig gegen Wärme | 45 | ca. 20–30 kg/m³ | WGK 1 Eigeneinstufung | https://cdn.ais-online.de/m2/23/62123/images/40/42732340px1890x2362.jpg
powered by Heinze