## Brillux
Brillux
Name | HAN | Anwendungsgebiet Wärmedämmstoff | Ausführung | Farbton | Werkstoff | Breite (mm) | Länge (mm) | Befestigung | Brandverhalten | Diffusionsverhalten | Kantenausführung | Bemessungswert Wärmeleitfähigkeit (W/(m*K)) | Wärmeleitfähigkeit (W/(m*K)) | Wasserdampfdiffusionswiderstandszahl | Oberfläche | Anwendungsgebiet | Anwendungsgebiete Wärmedämmstoff (weitere) | Schadstoffe | Zugfestigkeit senkrecht zur Plattenebene | Bilder
Brillux PUR Smart Dämmplatte |  | WAP | Platte | weiß | Hartschaum | 500,00 | 1.000,00 | kleben | B1, B2 | diffusionsfähig | gerade | 0,02 - 0,03 | 0,02 - 0,03 | 50,00 - 100,00 | vliesfrei | Im Systemaufbau zugelassene Dämmplatte für den Einsatz im Brillux WDV-System PUR Smart. | Auch geeignet für den Einsatz im Sockelbereich einschließlich der Einbindung ins Erdreich. | säurefrei, formaldehydfrei | ≥ 100 kPa nach DIN EN 1607
PUR Smart Dämmplatte 3882 - 026 WDV 10cm | 3882.0100.0 | WAP | Platte | weiß | Hartschaum | 500,00 | 1.000,00 | kleben | B1, B2 | diffusionsfähig | gerade | 0,02 - 0,03 | 0,02 - 0,03 | 50,00 - 100,00 | vliesfrei | Im Systemaufbau zugelassene Dämmplatte für den Einsatz im Brillux WDV-System PUR Smart. | Auch geeignet für den Einsatz im Sockelbereich einschließlich der Einbindung ins Erdreich. | säurefrei, formaldehydfrei | ≥ 100 kPa nach DIN EN 1607
PUR Smart Dämmplatte 3882 - 026 WDV 12cm | 3882.0120.0 | WAP | Platte | weiß | Hartschaum | 500,00 | 1.000,00 | kleben | B1, B2 | diffusionsfähig | gerade | 0,02 - 0,03 | 0,02 - 0,03 | 50,00 - 100,00 | vliesfrei | Im Systemaufbau zugelassene Dämmplatte für den Einsatz im Brillux WDV-System PUR Smart. | Auch geeignet für den Einsatz im Sockelbereich einschließlich der Einbindung ins Erdreich. | säurefrei, formaldehydfrei | ≥ 100 kPa nach DIN EN 1607
PUR Smart Dämmplatte 3882 - 026 WDV 14cm | 3882.0140.0 | WAP | Platte | weiß | Hartschaum | 500,00 | 1.000,00 | kleben | B1, B2 | diffusionsfähig | gerade | 0,02 - 0,03 | 0,02 - 0,03 | 50,00 - 100,00 | vliesfrei | Im Systemaufbau zugelassene Dämmplatte für den Einsatz im Brillux WDV-System PUR Smart. | Auch geeignet für den Einsatz im Sockelbereich einschließlich der Einbindung ins Erdreich. | säurefrei, formaldehydfrei | ≥ 100 kPa nach DIN EN 1607
PUR Smart Dämmplatte 3882 - 026 WDV 16cm | 3882.0160.0 | WAP | Platte | weiß | Hartschaum | 500,00 | 1.000,00 | kleben | B1, B2 | diffusionsfähig | gerade | 0,02 - 0,03 | 0,02 - 0,03 | 50,00 - 100,00 | vliesfrei | Im Systemaufbau zugelassene Dämmplatte für den Einsatz im Brillux WDV-System PUR Smart. | Auch geeignet für den Einsatz im Sockelbereich einschließlich der Einbindung ins Erdreich. | säurefrei, formaldehydfrei | ≥ 100 kPa nach DIN EN 1607
PUR Smart Dämmplatte 3882 - 026 WDV 18cm | 3882.0180.0 | WAP | Platte | weiß | Hartschaum | 500,00 | 1.000,00 | kleben | B1, B2 | diffusionsfähig | gerade | 0,02 - 0,03 | 0,02 - 0,03 | 50,00 - 100,00 | vliesfrei | Im Systemaufbau zugelassene Dämmplatte für den Einsatz im Brillux WDV-System PUR Smart. | Auch geeignet für den Einsatz im Sockelbereich einschließlich der Einbindung ins Erdreich. | säurefrei, formaldehydfrei | ≥ 100 kPa nach DIN EN 1607
PUR Smart Dämmplatte 3882 - 026 WDV 20cm | 3882.0200.0 | WAP | Platte | weiß | Hartschaum | 500,00 | 1.000,00 | kleben | B1, B2 | diffusionsfähig | gerade | 0,02 - 0,03 | 0,02 - 0,03 | 50,00 - 100,00 | vliesfrei | Im Systemaufbau zugelassene Dämmplatte für den Einsatz im Brillux WDV-System PUR Smart. | Auch geeignet für den Einsatz im Sockelbereich einschließlich der Einbindung ins Erdreich. | säurefrei, formaldehydfrei | ≥ 100 kPa nach DIN EN 1607
PUR Smart Dämmplatte 3882 - 026 WDV 22cm | 3882.0220.0 | WAP | Platte | weiß | Hartschaum | 500,00 | 1.000,00 | kleben | B1, B2 | diffusionsfähig | gerade | 0,02 - 0,03 | 0,02 - 0,03 | 50,00 - 100,00 | vliesfrei | Im Systemaufbau zugelassene Dämmplatte für den Einsatz im Brillux WDV-System PUR Smart. | Auch geeignet für den Einsatz im Sockelbereich einschließlich der Einbindung ins Erdreich. | säurefrei, formaldehydfrei | ≥ 100 kPa nach DIN EN 1607
PUR Smart Dämmplatte 3882 - 026 WDV 24cm | 3882.0240.0 | WAP | Platte | weiß | Hartschaum | 500,00 | 1.000,00 | kleben | B1, B2 | diffusionsfähig | gerade | 0,02 - 0,03 | 0,02 - 0,03 | 50,00 - 100,00 | vliesfrei | Im Systemaufbau zugelassene Dämmplatte für den Einsatz im Brillux WDV-System PUR Smart. | Auch geeignet für den Einsatz im Sockelbereich einschließlich der Einbindung ins Erdreich. | säurefrei, formaldehydfrei | ≥ 100 kPa nach DIN EN 1607
PUR Smart Dämmplatte 3882 - 026 WDV 26cm | 3882.0260.0 | WAP | Platte | weiß | Hartschaum | 500,00 | 1.000,00 | kleben | B1, B2 | diffusionsfähig | gerade | 0,02 - 0,03 | 0,02 - 0,03 | 50,00 - 100,00 | vliesfrei | Im Systemaufbau zugelassene Dämmplatte für den Einsatz im Brillux WDV-System PUR Smart. | Auch geeignet für den Einsatz im Sockelbereich einschließlich der Einbindung ins Erdreich. | säurefrei, formaldehydfrei | ≥ 100 kPa nach DIN EN 1607
PUR Smart Dämmplatte 3882 - 026 WDV 28cm | 3882.0280.0 | WAP | Platte | weiß | Hartschaum | 500,00 | 1.000,00 | kleben | B1, B2 | diffusionsfähig | gerade | 0,02 - 0,03 | 0,02 - 0,03 | 50,00 - 100,00 | vliesfrei | Im Systemaufbau zugelassene Dämmplatte für den Einsatz im Brillux WDV-System PUR Smart. | Auch geeignet für den Einsatz im Sockelbereich einschließlich der Einbindung ins Erdreich. | säurefrei, formaldehydfrei | ≥ 100 kPa nach DIN EN 1607
PUR Smart Dämmplatte 3882 - 026 WDV 2cm | 3882.0020.0 | WAP | Platte | weiß | Hartschaum | 500,00 | 1.000,00 | kleben | B1, B2 | diffusionsfähig | gerade | 0,02 - 0,03 | 0,02 - 0,03 | 50,00 - 100,00 | vliesfrei | Im Systemaufbau zugelassene Dämmplatte für den Einsatz im Brillux WDV-System PUR Smart. | Auch geeignet für den Einsatz im Sockelbereich einschließlich der Einbindung ins Erdreich. | säurefrei, formaldehydfrei | ≥ 100 kPa nach DIN EN 1607
PUR Smart Dämmplatte 3882 - 026 WDV 30cm | 3882.0300.0 | WAP | Platte | weiß | Hartschaum | 500,00 | 1.000,00 | kleben | B1, B2 | diffusionsfähig | gerade | 0,02 - 0,03 | 0,02 - 0,03 | 50,00 - 100,00 | vliesfrei | Im Systemaufbau zugelassene Dämmplatte für den Einsatz im Brillux WDV-System PUR Smart. | Auch geeignet für den Einsatz im Sockelbereich einschließlich der Einbindung ins Erdreich. | säurefrei, formaldehydfrei | ≥ 100 kPa nach DIN EN 1607
PUR Smart Dämmplatte 3882 - 026 WDV 3cm | 3882.0030.0 | WAP | Platte | weiß | Hartschaum | 500,00 | 1.000,00 | kleben | B1, B2 | diffusionsfähig | gerade | 0,02 - 0,03 | 0,02 - 0,03 | 50,00 - 100,00 | vliesfrei | Im Systemaufbau zugelassene Dämmplatte für den Einsatz im Brillux WDV-System PUR Smart. | Auch geeignet für den Einsatz im Sockelbereich einschließlich der Einbindung ins Erdreich. | säurefrei, formaldehydfrei | ≥ 100 kPa nach DIN EN 1607
PUR Smart Dämmplatte 3882 - 026 WDV 4cm | 3882.0040.0 | WAP | Platte | weiß | Hartschaum | 500,00 | 1.000,00 | kleben | B1, B2 | diffusionsfähig | gerade | 0,02 - 0,03 | 0,02 - 0,03 | 50,00 - 100,00 | vliesfrei | Im Systemaufbau zugelassene Dämmplatte für den Einsatz im Brillux WDV-System PUR Smart. | Auch geeignet für den Einsatz im Sockelbereich einschließlich der Einbindung ins Erdreich. | säurefrei, formaldehydfrei | ≥ 100 kPa nach DIN EN 1607
PUR Smart Dämmplatte 3882 - 026 WDV 5cm | 3882.0050.0 | WAP | Platte | weiß | Hartschaum | 500,00 | 1.000,00 | kleben | B1, B2 | diffusionsfähig | gerade | 0,02 - 0,03 | 0,02 - 0,03 | 50,00 - 100,00 | vliesfrei | Im Systemaufbau zugelassene Dämmplatte für den Einsatz im Brillux WDV-System PUR Smart. | Auch geeignet für den Einsatz im Sockelbereich einschließlich der Einbindung ins Erdreich. | säurefrei, formaldehydfrei | ≥ 100 kPa nach DIN EN 1607
PUR Smart Dämmplatte 3882 - 026 WDV 6cm | 3882.0060.0 | WAP | Platte | weiß | Hartschaum | 500,00 | 1.000,00 | kleben | B1, B2 | diffusionsfähig | gerade | 0,02 - 0,03 | 0,02 - 0,03 | 50,00 - 100,00 | vliesfrei | Im Systemaufbau zugelassene Dämmplatte für den Einsatz im Brillux WDV-System PUR Smart. | Auch geeignet für den Einsatz im Sockelbereich einschließlich der Einbindung ins Erdreich. | säurefrei, formaldehydfrei | ≥ 100 kPa nach DIN EN 1607
PUR Smart Dämmplatte 3882 - 026 WDV 8cm | 3882.0080.0 | WAP | Platte | weiß | Hartschaum | 500,00 | 1.000,00 | kleben | B1, B2 | diffusionsfähig | gerade | 0,02 - 0,03 | 0,02 - 0,03 | 50,00 - 100,00 | vliesfrei | Im Systemaufbau zugelassene Dämmplatte für den Einsatz im Brillux WDV-System PUR Smart. | Auch geeignet für den Einsatz im Sockelbereich einschließlich der Einbindung ins Erdreich. | säurefrei, formaldehydfrei | ≥ 100 kPa nach DIN EN 1607
powered by Heinze