## Brillux
Brillux
Name | HAN | Farbton | Oberfläche | Werkstoff | Diffusionsverhalten | Lösemittelhaltigkeit / Wasserverdünnbarkeit | Dichte (kg/m³) | Trocknungszeit (min) | Verarbeitungstemperatur (°C) | Ausführung | Anwendungsbereich | Beständigkeit | Werkstoffbasis | Eigenschaften | Farbton | Klasse der Wasserdampfdurchlässigkeit | Klasse des Wasseraufnahmekoeffizienten | Wasseraufnahmekoeffizient w-Wert (kg/(m²⋅h^0.5)) | Wasserdampfdurchlässigkeit Sd (H2O) (m) | Bilder
Brillux Silicon Fassadenfarbe |  | nach Hersteller-Farbkarte, weiß | matt | Acrylat | diffusionsfähig | wasserverdünnbar | 1.500,00 | 720,00 | 5,00 | erhöht zusätzlich die Wärmedämmung, umweltschonend, haftfest, mikroporös, nicht Film bildend, auch als „ProtectQualität“, auch im SolReflex System mit spezieller TSR-Formel, verhindert übermäßige Aufheizung der Oberfläche | alle tragfähigen mineralischen Untergründen, Kalksandsteinmauerwerk, Silikat- und Mineralfarbenbeschichtungen, Faserzement, matten Dispersionsfarben, organisch gebundenen Putzen, auf Flächen mit lang anhaltender Feuchtebelastung, sowie an hoch wärmegedämmten Fassaden Silicon-Fassadenfarbe 918 als „Protect-Qualität“ einsetzen | unverseifbar, hohe Schutzfunktion gegen aggressive Luftschadstoffe, sehr gute Kreidungsresistenz | Siliconharz-Emulsion in Kombination mit Acrylat-Copolymer-Dispersion | spannungsarm ¦ photokatalytisch wirksam ¦ schnelltrocknend ¦ wetterbeständig | 4441, 5510, nach Wahl aus dem Brillux Farbsystem, 5540, 3340, 4430, 4410, 4440, 5530, 3330, 3310, 3341 | Klasse I | Klasse III | < 0.05 | < 0.03 | https://cdn.ais-online.de/m2/23/62123/images/08/42732408px354x313.jpg
FS Silicon-Fassadenfarbe 918 - 15 Liter Preisgruppe 55 HBW bis 24,9 | 918./015.5540 | nach Hersteller-Farbkarte, weiß | matt | Acrylat | diffusionsfähig | wasserverdünnbar | 1.500,00 | 720,00 | 5,00 | erhöht zusätzlich die Wärmedämmung, umweltschonend, haftfest, mikroporös, nicht Film bildend, auch als „ProtectQualität“, auch im SolReflex System mit spezieller TSR-Formel, verhindert übermäßige Aufheizung der Oberfläche | alle tragfähigen mineralischen Untergründen, Kalksandsteinmauerwerk, Silikat- und Mineralfarbenbeschichtungen, Faserzement, matten Dispersionsfarben, organisch gebundenen Putzen, auf Flächen mit lang anhaltender Feuchtebelastung, sowie an hoch wärmegedämmten Fassaden Silicon-Fassadenfarbe 918 als „Protect-Qualität“ einsetzen | unverseifbar, hohe Schutzfunktion gegen aggressive Luftschadstoffe, sehr gute Kreidungsresistenz | Siliconharz-Emulsion in Kombination mit Acrylat-Copolymer-Dispersion | spannungsarm ¦ photokatalytisch wirksam ¦ schnelltrocknend ¦ wetterbeständig | 4441, 5510, nach Wahl aus dem Brillux Farbsystem, 5540, 3340, 4430, 4410, 4440, 5530, 3330, 3310, 3341 | Klasse I | Klasse III | < 0.05 | < 0.03 | https://cdn.ais-online.de/m2/23/62123/images/08/42732408px354x313.jpg
Silicon-Fassadenfarbe 918 - 10 Liter 3310 Preisgruppe 33 HBW ab 65 | 918./010.3310 | nach Hersteller-Farbkarte, weiß | matt | Acrylat | diffusionsfähig | wasserverdünnbar | 1.500,00 | 720,00 | 5,00 | erhöht zusätzlich die Wärmedämmung, umweltschonend, haftfest, mikroporös, nicht Film bildend, auch als „ProtectQualität“, auch im SolReflex System mit spezieller TSR-Formel, verhindert übermäßige Aufheizung der Oberfläche | alle tragfähigen mineralischen Untergründen, Kalksandsteinmauerwerk, Silikat- und Mineralfarbenbeschichtungen, Faserzement, matten Dispersionsfarben, organisch gebundenen Putzen, auf Flächen mit lang anhaltender Feuchtebelastung, sowie an hoch wärmegedämmten Fassaden Silicon-Fassadenfarbe 918 als „Protect-Qualität“ einsetzen | unverseifbar, hohe Schutzfunktion gegen aggressive Luftschadstoffe, sehr gute Kreidungsresistenz | Siliconharz-Emulsion in Kombination mit Acrylat-Copolymer-Dispersion | spannungsarm ¦ photokatalytisch wirksam ¦ schnelltrocknend ¦ wetterbeständig | 4441, 5510, nach Wahl aus dem Brillux Farbsystem, 5540, 3340, 4430, 4410, 4440, 5530, 3330, 3310, 3341 | Klasse I | Klasse III | < 0.05 | < 0.03 | https://cdn.ais-online.de/m2/23/62123/images/08/42732408px354x313.jpg
Silicon-Fassadenfarbe 918 - 10 Liter 3330 Preisgruppe 33 HBW ab 65 | 918./010.3330 | nach Hersteller-Farbkarte, weiß | matt | Acrylat | diffusionsfähig | wasserverdünnbar | 1.500,00 | 720,00 | 5,00 | erhöht zusätzlich die Wärmedämmung, umweltschonend, haftfest, mikroporös, nicht Film bildend, auch als „ProtectQualität“, auch im SolReflex System mit spezieller TSR-Formel, verhindert übermäßige Aufheizung der Oberfläche | alle tragfähigen mineralischen Untergründen, Kalksandsteinmauerwerk, Silikat- und Mineralfarbenbeschichtungen, Faserzement, matten Dispersionsfarben, organisch gebundenen Putzen, auf Flächen mit lang anhaltender Feuchtebelastung, sowie an hoch wärmegedämmten Fassaden Silicon-Fassadenfarbe 918 als „Protect-Qualität“ einsetzen | unverseifbar, hohe Schutzfunktion gegen aggressive Luftschadstoffe, sehr gute Kreidungsresistenz | Siliconharz-Emulsion in Kombination mit Acrylat-Copolymer-Dispersion | spannungsarm ¦ photokatalytisch wirksam ¦ schnelltrocknend ¦ wetterbeständig | 4441, 5510, nach Wahl aus dem Brillux Farbsystem, 5540, 3340, 4430, 4410, 4440, 5530, 3330, 3310, 3341 | Klasse I | Klasse III | < 0.05 | < 0.03 | https://cdn.ais-online.de/m2/23/62123/images/08/42732408px354x313.jpg
Silicon-Fassadenfarbe 918 - 10 Liter 3340 Preisgruppe 33 HBW ab 65 | 918./010.3340 | nach Hersteller-Farbkarte, weiß | matt | Acrylat | diffusionsfähig | wasserverdünnbar | 1.500,00 | 720,00 | 5,00 | erhöht zusätzlich die Wärmedämmung, umweltschonend, haftfest, mikroporös, nicht Film bildend, auch als „ProtectQualität“, auch im SolReflex System mit spezieller TSR-Formel, verhindert übermäßige Aufheizung der Oberfläche | alle tragfähigen mineralischen Untergründen, Kalksandsteinmauerwerk, Silikat- und Mineralfarbenbeschichtungen, Faserzement, matten Dispersionsfarben, organisch gebundenen Putzen, auf Flächen mit lang anhaltender Feuchtebelastung, sowie an hoch wärmegedämmten Fassaden Silicon-Fassadenfarbe 918 als „Protect-Qualität“ einsetzen | unverseifbar, hohe Schutzfunktion gegen aggressive Luftschadstoffe, sehr gute Kreidungsresistenz | Siliconharz-Emulsion in Kombination mit Acrylat-Copolymer-Dispersion | spannungsarm ¦ photokatalytisch wirksam ¦ schnelltrocknend ¦ wetterbeständig | 4441, 5510, nach Wahl aus dem Brillux Farbsystem, 5540, 3340, 4430, 4410, 4440, 5530, 3330, 3310, 3341 | Klasse I | Klasse III | < 0.05 | < 0.03 | https://cdn.ais-online.de/m2/23/62123/images/08/42732408px354x313.jpg
Silicon-Fassadenfarbe 918 - 10 Liter 4410 Preisgruppe 44 HBW 25 bis 64,9 | 918./010.4410 | nach Hersteller-Farbkarte, weiß | matt | Acrylat | diffusionsfähig | wasserverdünnbar | 1.500,00 | 720,00 | 5,00 | erhöht zusätzlich die Wärmedämmung, umweltschonend, haftfest, mikroporös, nicht Film bildend, auch als „ProtectQualität“, auch im SolReflex System mit spezieller TSR-Formel, verhindert übermäßige Aufheizung der Oberfläche | alle tragfähigen mineralischen Untergründen, Kalksandsteinmauerwerk, Silikat- und Mineralfarbenbeschichtungen, Faserzement, matten Dispersionsfarben, organisch gebundenen Putzen, auf Flächen mit lang anhaltender Feuchtebelastung, sowie an hoch wärmegedämmten Fassaden Silicon-Fassadenfarbe 918 als „Protect-Qualität“ einsetzen | unverseifbar, hohe Schutzfunktion gegen aggressive Luftschadstoffe, sehr gute Kreidungsresistenz | Siliconharz-Emulsion in Kombination mit Acrylat-Copolymer-Dispersion | spannungsarm ¦ photokatalytisch wirksam ¦ schnelltrocknend ¦ wetterbeständig | 4441, 5510, nach Wahl aus dem Brillux Farbsystem, 5540, 3340, 4430, 4410, 4440, 5530, 3330, 3310, 3341 | Klasse I | Klasse III | < 0.05 | < 0.03 | https://cdn.ais-online.de/m2/23/62123/images/08/42732408px354x313.jpg
Silicon-Fassadenfarbe 918 - 10 Liter 4430 Preisgruppe 44 HBW 25 bis 64,9 | 918./010.4430 | nach Hersteller-Farbkarte, weiß | matt | Acrylat | diffusionsfähig | wasserverdünnbar | 1.500,00 | 720,00 | 5,00 | erhöht zusätzlich die Wärmedämmung, umweltschonend, haftfest, mikroporös, nicht Film bildend, auch als „ProtectQualität“, auch im SolReflex System mit spezieller TSR-Formel, verhindert übermäßige Aufheizung der Oberfläche | alle tragfähigen mineralischen Untergründen, Kalksandsteinmauerwerk, Silikat- und Mineralfarbenbeschichtungen, Faserzement, matten Dispersionsfarben, organisch gebundenen Putzen, auf Flächen mit lang anhaltender Feuchtebelastung, sowie an hoch wärmegedämmten Fassaden Silicon-Fassadenfarbe 918 als „Protect-Qualität“ einsetzen | unverseifbar, hohe Schutzfunktion gegen aggressive Luftschadstoffe, sehr gute Kreidungsresistenz | Siliconharz-Emulsion in Kombination mit Acrylat-Copolymer-Dispersion | spannungsarm ¦ photokatalytisch wirksam ¦ schnelltrocknend ¦ wetterbeständig | 4441, 5510, nach Wahl aus dem Brillux Farbsystem, 5540, 3340, 4430, 4410, 4440, 5530, 3330, 3310, 3341 | Klasse I | Klasse III | < 0.05 | < 0.03 | https://cdn.ais-online.de/m2/23/62123/images/08/42732408px354x313.jpg
Silicon-Fassadenfarbe 918 - 10 Liter 4440 Preisgruppe 44 HBW 25 bis 64,9 | 918./010.4440 | nach Hersteller-Farbkarte, weiß | matt | Acrylat | diffusionsfähig | wasserverdünnbar | 1.500,00 | 720,00 | 5,00 | erhöht zusätzlich die Wärmedämmung, umweltschonend, haftfest, mikroporös, nicht Film bildend, auch als „ProtectQualität“, auch im SolReflex System mit spezieller TSR-Formel, verhindert übermäßige Aufheizung der Oberfläche | alle tragfähigen mineralischen Untergründen, Kalksandsteinmauerwerk, Silikat- und Mineralfarbenbeschichtungen, Faserzement, matten Dispersionsfarben, organisch gebundenen Putzen, auf Flächen mit lang anhaltender Feuchtebelastung, sowie an hoch wärmegedämmten Fassaden Silicon-Fassadenfarbe 918 als „Protect-Qualität“ einsetzen | unverseifbar, hohe Schutzfunktion gegen aggressive Luftschadstoffe, sehr gute Kreidungsresistenz | Siliconharz-Emulsion in Kombination mit Acrylat-Copolymer-Dispersion | spannungsarm ¦ photokatalytisch wirksam ¦ schnelltrocknend ¦ wetterbeständig | 4441, 5510, nach Wahl aus dem Brillux Farbsystem, 5540, 3340, 4430, 4410, 4440, 5530, 3330, 3310, 3341 | Klasse I | Klasse III | < 0.05 | < 0.03 | https://cdn.ais-online.de/m2/23/62123/images/08/42732408px354x313.jpg
Silicon-Fassadenfarbe 918 - 10 Liter 5510 Preisgruppe 55 HBW bis 24,9 | 918./010.5510 | nach Hersteller-Farbkarte, weiß | matt | Acrylat | diffusionsfähig | wasserverdünnbar | 1.500,00 | 720,00 | 5,00 | erhöht zusätzlich die Wärmedämmung, umweltschonend, haftfest, mikroporös, nicht Film bildend, auch als „ProtectQualität“, auch im SolReflex System mit spezieller TSR-Formel, verhindert übermäßige Aufheizung der Oberfläche | alle tragfähigen mineralischen Untergründen, Kalksandsteinmauerwerk, Silikat- und Mineralfarbenbeschichtungen, Faserzement, matten Dispersionsfarben, organisch gebundenen Putzen, auf Flächen mit lang anhaltender Feuchtebelastung, sowie an hoch wärmegedämmten Fassaden Silicon-Fassadenfarbe 918 als „Protect-Qualität“ einsetzen | unverseifbar, hohe Schutzfunktion gegen aggressive Luftschadstoffe, sehr gute Kreidungsresistenz | Siliconharz-Emulsion in Kombination mit Acrylat-Copolymer-Dispersion | spannungsarm ¦ photokatalytisch wirksam ¦ schnelltrocknend ¦ wetterbeständig | 4441, 5510, nach Wahl aus dem Brillux Farbsystem, 5540, 3340, 4430, 4410, 4440, 5530, 3330, 3310, 3341 | Klasse I | Klasse III | < 0.05 | < 0.03 | https://cdn.ais-online.de/m2/23/62123/images/08/42732408px354x313.jpg
Silicon-Fassadenfarbe 918 - 10 Liter 5530 Preisgruppe 55 HBW bis 24,9 | 918./010.5530 | nach Hersteller-Farbkarte, weiß | matt | Acrylat | diffusionsfähig | wasserverdünnbar | 1.500,00 | 720,00 | 5,00 | erhöht zusätzlich die Wärmedämmung, umweltschonend, haftfest, mikroporös, nicht Film bildend, auch als „ProtectQualität“, auch im SolReflex System mit spezieller TSR-Formel, verhindert übermäßige Aufheizung der Oberfläche | alle tragfähigen mineralischen Untergründen, Kalksandsteinmauerwerk, Silikat- und Mineralfarbenbeschichtungen, Faserzement, matten Dispersionsfarben, organisch gebundenen Putzen, auf Flächen mit lang anhaltender Feuchtebelastung, sowie an hoch wärmegedämmten Fassaden Silicon-Fassadenfarbe 918 als „Protect-Qualität“ einsetzen | unverseifbar, hohe Schutzfunktion gegen aggressive Luftschadstoffe, sehr gute Kreidungsresistenz | Siliconharz-Emulsion in Kombination mit Acrylat-Copolymer-Dispersion | spannungsarm ¦ photokatalytisch wirksam ¦ schnelltrocknend ¦ wetterbeständig | 4441, 5510, nach Wahl aus dem Brillux Farbsystem, 5540, 3340, 4430, 4410, 4440, 5530, 3330, 3310, 3341 | Klasse I | Klasse III | < 0.05 | < 0.03 | https://cdn.ais-online.de/m2/23/62123/images/08/42732408px354x313.jpg
Silicon-Fassadenfarbe 918 - 10 Liter 5540 Preisgruppe 55 HBW bis 24,9 | 918./010.5540 | nach Hersteller-Farbkarte, weiß | matt | Acrylat | diffusionsfähig | wasserverdünnbar | 1.500,00 | 720,00 | 5,00 | erhöht zusätzlich die Wärmedämmung, umweltschonend, haftfest, mikroporös, nicht Film bildend, auch als „ProtectQualität“, auch im SolReflex System mit spezieller TSR-Formel, verhindert übermäßige Aufheizung der Oberfläche | alle tragfähigen mineralischen Untergründen, Kalksandsteinmauerwerk, Silikat- und Mineralfarbenbeschichtungen, Faserzement, matten Dispersionsfarben, organisch gebundenen Putzen, auf Flächen mit lang anhaltender Feuchtebelastung, sowie an hoch wärmegedämmten Fassaden Silicon-Fassadenfarbe 918 als „Protect-Qualität“ einsetzen | unverseifbar, hohe Schutzfunktion gegen aggressive Luftschadstoffe, sehr gute Kreidungsresistenz | Siliconharz-Emulsion in Kombination mit Acrylat-Copolymer-Dispersion | spannungsarm ¦ photokatalytisch wirksam ¦ schnelltrocknend ¦ wetterbeständig | 4441, 5510, nach Wahl aus dem Brillux Farbsystem, 5540, 3340, 4430, 4410, 4440, 5530, 3330, 3310, 3341 | Klasse I | Klasse III | < 0.05 | < 0.03 | https://cdn.ais-online.de/m2/23/62123/images/08/42732408px354x313.jpg
Silicon-Fassadenfarbe 918 - 10 Liter weiß | 918.0010.95 | nach Hersteller-Farbkarte, weiß | matt | Acrylat | diffusionsfähig | wasserverdünnbar | 1.500,00 | 720,00 | 5,00 | erhöht zusätzlich die Wärmedämmung, umweltschonend, haftfest, mikroporös, nicht Film bildend, auch als „ProtectQualität“, auch im SolReflex System mit spezieller TSR-Formel, verhindert übermäßige Aufheizung der Oberfläche | alle tragfähigen mineralischen Untergründen, Kalksandsteinmauerwerk, Silikat- und Mineralfarbenbeschichtungen, Faserzement, matten Dispersionsfarben, organisch gebundenen Putzen, auf Flächen mit lang anhaltender Feuchtebelastung, sowie an hoch wärmegedämmten Fassaden Silicon-Fassadenfarbe 918 als „Protect-Qualität“ einsetzen | unverseifbar, hohe Schutzfunktion gegen aggressive Luftschadstoffe, sehr gute Kreidungsresistenz | Siliconharz-Emulsion in Kombination mit Acrylat-Copolymer-Dispersion | spannungsarm ¦ photokatalytisch wirksam ¦ schnelltrocknend ¦ wetterbeständig | 4441, 5510, nach Wahl aus dem Brillux Farbsystem, 5540, 3340, 4430, 4410, 4440, 5530, 3330, 3310, 3341 | Klasse I | Klasse III | < 0.05 | < 0.03 | https://cdn.ais-online.de/m2/23/62123/images/08/42732408px354x313.jpg
Silicon-Fassadenfarbe 918 - 15 Liter Preisgruppe 33 HBW ab 65 | 918./015.3340 | nach Hersteller-Farbkarte, weiß | matt | Acrylat | diffusionsfähig | wasserverdünnbar | 1.500,00 | 720,00 | 5,00 | erhöht zusätzlich die Wärmedämmung, umweltschonend, haftfest, mikroporös, nicht Film bildend, auch als „ProtectQualität“, auch im SolReflex System mit spezieller TSR-Formel, verhindert übermäßige Aufheizung der Oberfläche | alle tragfähigen mineralischen Untergründen, Kalksandsteinmauerwerk, Silikat- und Mineralfarbenbeschichtungen, Faserzement, matten Dispersionsfarben, organisch gebundenen Putzen, auf Flächen mit lang anhaltender Feuchtebelastung, sowie an hoch wärmegedämmten Fassaden Silicon-Fassadenfarbe 918 als „Protect-Qualität“ einsetzen | unverseifbar, hohe Schutzfunktion gegen aggressive Luftschadstoffe, sehr gute Kreidungsresistenz | Siliconharz-Emulsion in Kombination mit Acrylat-Copolymer-Dispersion | spannungsarm ¦ photokatalytisch wirksam ¦ schnelltrocknend ¦ wetterbeständig | 4441, 5510, nach Wahl aus dem Brillux Farbsystem, 5540, 3340, 4430, 4410, 4440, 5530, 3330, 3310, 3341 | Klasse I | Klasse III | < 0.05 | < 0.03 | https://cdn.ais-online.de/m2/23/62123/images/08/42732408px354x313.jpg
Silicon-Fassadenfarbe 918 - 15 Liter Preisgruppe 33 HBW ab 65 | 918./015.3330 | nach Hersteller-Farbkarte, weiß | matt | Acrylat | diffusionsfähig | wasserverdünnbar | 1.500,00 | 720,00 | 5,00 | erhöht zusätzlich die Wärmedämmung, umweltschonend, haftfest, mikroporös, nicht Film bildend, auch als „ProtectQualität“, auch im SolReflex System mit spezieller TSR-Formel, verhindert übermäßige Aufheizung der Oberfläche | alle tragfähigen mineralischen Untergründen, Kalksandsteinmauerwerk, Silikat- und Mineralfarbenbeschichtungen, Faserzement, matten Dispersionsfarben, organisch gebundenen Putzen, auf Flächen mit lang anhaltender Feuchtebelastung, sowie an hoch wärmegedämmten Fassaden Silicon-Fassadenfarbe 918 als „Protect-Qualität“ einsetzen | unverseifbar, hohe Schutzfunktion gegen aggressive Luftschadstoffe, sehr gute Kreidungsresistenz | Siliconharz-Emulsion in Kombination mit Acrylat-Copolymer-Dispersion | spannungsarm ¦ photokatalytisch wirksam ¦ schnelltrocknend ¦ wetterbeständig | 4441, 5510, nach Wahl aus dem Brillux Farbsystem, 5540, 3340, 4430, 4410, 4440, 5530, 3330, 3310, 3341 | Klasse I | Klasse III | < 0.05 | < 0.03 | https://cdn.ais-online.de/m2/23/62123/images/08/42732408px354x313.jpg
Silicon-Fassadenfarbe 918 - 15 Liter Preisgruppe 33 HBW ab 65 | 918./015.3310 | nach Hersteller-Farbkarte, weiß | matt | Acrylat | diffusionsfähig | wasserverdünnbar | 1.500,00 | 720,00 | 5,00 | erhöht zusätzlich die Wärmedämmung, umweltschonend, haftfest, mikroporös, nicht Film bildend, auch als „ProtectQualität“, auch im SolReflex System mit spezieller TSR-Formel, verhindert übermäßige Aufheizung der Oberfläche | alle tragfähigen mineralischen Untergründen, Kalksandsteinmauerwerk, Silikat- und Mineralfarbenbeschichtungen, Faserzement, matten Dispersionsfarben, organisch gebundenen Putzen, auf Flächen mit lang anhaltender Feuchtebelastung, sowie an hoch wärmegedämmten Fassaden Silicon-Fassadenfarbe 918 als „Protect-Qualität“ einsetzen | unverseifbar, hohe Schutzfunktion gegen aggressive Luftschadstoffe, sehr gute Kreidungsresistenz | Siliconharz-Emulsion in Kombination mit Acrylat-Copolymer-Dispersion | spannungsarm ¦ photokatalytisch wirksam ¦ schnelltrocknend ¦ wetterbeständig | 4441, 5510, nach Wahl aus dem Brillux Farbsystem, 5540, 3340, 4430, 4410, 4440, 5530, 3330, 3310, 3341 | Klasse I | Klasse III | < 0.05 | < 0.03 | https://cdn.ais-online.de/m2/23/62123/images/08/42732408px354x313.jpg
Silicon-Fassadenfarbe 918 - 15 Liter Preisgruppe 44 HBW 25 bis 64,9 | 918./015.4430 | nach Hersteller-Farbkarte, weiß | matt | Acrylat | diffusionsfähig | wasserverdünnbar | 1.500,00 | 720,00 | 5,00 | erhöht zusätzlich die Wärmedämmung, umweltschonend, haftfest, mikroporös, nicht Film bildend, auch als „ProtectQualität“, auch im SolReflex System mit spezieller TSR-Formel, verhindert übermäßige Aufheizung der Oberfläche | alle tragfähigen mineralischen Untergründen, Kalksandsteinmauerwerk, Silikat- und Mineralfarbenbeschichtungen, Faserzement, matten Dispersionsfarben, organisch gebundenen Putzen, auf Flächen mit lang anhaltender Feuchtebelastung, sowie an hoch wärmegedämmten Fassaden Silicon-Fassadenfarbe 918 als „Protect-Qualität“ einsetzen | unverseifbar, hohe Schutzfunktion gegen aggressive Luftschadstoffe, sehr gute Kreidungsresistenz | Siliconharz-Emulsion in Kombination mit Acrylat-Copolymer-Dispersion | spannungsarm ¦ photokatalytisch wirksam ¦ schnelltrocknend ¦ wetterbeständig | 4441, 5510, nach Wahl aus dem Brillux Farbsystem, 5540, 3340, 4430, 4410, 4440, 5530, 3330, 3310, 3341 | Klasse I | Klasse III | < 0.05 | < 0.03 | https://cdn.ais-online.de/m2/23/62123/images/08/42732408px354x313.jpg
Silicon-Fassadenfarbe 918 - 15 Liter Preisgruppe 44 HBW 25 bis 64,9 | 918./015.4440 | nach Hersteller-Farbkarte, weiß | matt | Acrylat | diffusionsfähig | wasserverdünnbar | 1.500,00 | 720,00 | 5,00 | erhöht zusätzlich die Wärmedämmung, umweltschonend, haftfest, mikroporös, nicht Film bildend, auch als „ProtectQualität“, auch im SolReflex System mit spezieller TSR-Formel, verhindert übermäßige Aufheizung der Oberfläche | alle tragfähigen mineralischen Untergründen, Kalksandsteinmauerwerk, Silikat- und Mineralfarbenbeschichtungen, Faserzement, matten Dispersionsfarben, organisch gebundenen Putzen, auf Flächen mit lang anhaltender Feuchtebelastung, sowie an hoch wärmegedämmten Fassaden Silicon-Fassadenfarbe 918 als „Protect-Qualität“ einsetzen | unverseifbar, hohe Schutzfunktion gegen aggressive Luftschadstoffe, sehr gute Kreidungsresistenz | Siliconharz-Emulsion in Kombination mit Acrylat-Copolymer-Dispersion | spannungsarm ¦ photokatalytisch wirksam ¦ schnelltrocknend ¦ wetterbeständig | 4441, 5510, nach Wahl aus dem Brillux Farbsystem, 5540, 3340, 4430, 4410, 4440, 5530, 3330, 3310, 3341 | Klasse I | Klasse III | < 0.05 | < 0.03 | https://cdn.ais-online.de/m2/23/62123/images/08/42732408px354x313.jpg
Silicon-Fassadenfarbe 918 - 15 Liter Preisgruppe 44 HBW 25 bis 64,9 | 918./015.4410 | nach Hersteller-Farbkarte, weiß | matt | Acrylat | diffusionsfähig | wasserverdünnbar | 1.500,00 | 720,00 | 5,00 | erhöht zusätzlich die Wärmedämmung, umweltschonend, haftfest, mikroporös, nicht Film bildend, auch als „ProtectQualität“, auch im SolReflex System mit spezieller TSR-Formel, verhindert übermäßige Aufheizung der Oberfläche | alle tragfähigen mineralischen Untergründen, Kalksandsteinmauerwerk, Silikat- und Mineralfarbenbeschichtungen, Faserzement, matten Dispersionsfarben, organisch gebundenen Putzen, auf Flächen mit lang anhaltender Feuchtebelastung, sowie an hoch wärmegedämmten Fassaden Silicon-Fassadenfarbe 918 als „Protect-Qualität“ einsetzen | unverseifbar, hohe Schutzfunktion gegen aggressive Luftschadstoffe, sehr gute Kreidungsresistenz | Siliconharz-Emulsion in Kombination mit Acrylat-Copolymer-Dispersion | spannungsarm ¦ photokatalytisch wirksam ¦ schnelltrocknend ¦ wetterbeständig | 4441, 5510, nach Wahl aus dem Brillux Farbsystem, 5540, 3340, 4430, 4410, 4440, 5530, 3330, 3310, 3341 | Klasse I | Klasse III | < 0.05 | < 0.03 | https://cdn.ais-online.de/m2/23/62123/images/08/42732408px354x313.jpg
Silicon-Fassadenfarbe 918 - 15 Liter Preisgruppe 55 HBW bis 24,9 | 918./015.5530 | nach Hersteller-Farbkarte, weiß | matt | Acrylat | diffusionsfähig | wasserverdünnbar | 1.500,00 | 720,00 | 5,00 | erhöht zusätzlich die Wärmedämmung, umweltschonend, haftfest, mikroporös, nicht Film bildend, auch als „ProtectQualität“, auch im SolReflex System mit spezieller TSR-Formel, verhindert übermäßige Aufheizung der Oberfläche | alle tragfähigen mineralischen Untergründen, Kalksandsteinmauerwerk, Silikat- und Mineralfarbenbeschichtungen, Faserzement, matten Dispersionsfarben, organisch gebundenen Putzen, auf Flächen mit lang anhaltender Feuchtebelastung, sowie an hoch wärmegedämmten Fassaden Silicon-Fassadenfarbe 918 als „Protect-Qualität“ einsetzen | unverseifbar, hohe Schutzfunktion gegen aggressive Luftschadstoffe, sehr gute Kreidungsresistenz | Siliconharz-Emulsion in Kombination mit Acrylat-Copolymer-Dispersion | spannungsarm ¦ photokatalytisch wirksam ¦ schnelltrocknend ¦ wetterbeständig | 4441, 5510, nach Wahl aus dem Brillux Farbsystem, 5540, 3340, 4430, 4410, 4440, 5530, 3330, 3310, 3341 | Klasse I | Klasse III | < 0.05 | < 0.03 | https://cdn.ais-online.de/m2/23/62123/images/08/42732408px354x313.jpg
Silicon-Fassadenfarbe 918 - 15 Liter Preisgruppe 55 HBW bis 24,9 | 918./015.5510 | nach Hersteller-Farbkarte, weiß | matt | Acrylat | diffusionsfähig | wasserverdünnbar | 1.500,00 | 720,00 | 5,00 | erhöht zusätzlich die Wärmedämmung, umweltschonend, haftfest, mikroporös, nicht Film bildend, auch als „ProtectQualität“, auch im SolReflex System mit spezieller TSR-Formel, verhindert übermäßige Aufheizung der Oberfläche | alle tragfähigen mineralischen Untergründen, Kalksandsteinmauerwerk, Silikat- und Mineralfarbenbeschichtungen, Faserzement, matten Dispersionsfarben, organisch gebundenen Putzen, auf Flächen mit lang anhaltender Feuchtebelastung, sowie an hoch wärmegedämmten Fassaden Silicon-Fassadenfarbe 918 als „Protect-Qualität“ einsetzen | unverseifbar, hohe Schutzfunktion gegen aggressive Luftschadstoffe, sehr gute Kreidungsresistenz | Siliconharz-Emulsion in Kombination mit Acrylat-Copolymer-Dispersion | spannungsarm ¦ photokatalytisch wirksam ¦ schnelltrocknend ¦ wetterbeständig | 4441, 5510, nach Wahl aus dem Brillux Farbsystem, 5540, 3340, 4430, 4410, 4440, 5530, 3330, 3310, 3341 | Klasse I | Klasse III | < 0.05 | < 0.03 | https://cdn.ais-online.de/m2/23/62123/images/08/42732408px354x313.jpg
Silicon-Fassadenfarbe 918 - 15 Liter Protect weiß | 918.0015.0095 | nach Hersteller-Farbkarte, weiß | matt | Acrylat | diffusionsfähig | wasserverdünnbar | 1.500,00 | 720,00 | 5,00 | erhöht zusätzlich die Wärmedämmung, umweltschonend, haftfest, mikroporös, nicht Film bildend, auch als „ProtectQualität“, auch im SolReflex System mit spezieller TSR-Formel, verhindert übermäßige Aufheizung der Oberfläche | alle tragfähigen mineralischen Untergründen, Kalksandsteinmauerwerk, Silikat- und Mineralfarbenbeschichtungen, Faserzement, matten Dispersionsfarben, organisch gebundenen Putzen, auf Flächen mit lang anhaltender Feuchtebelastung, sowie an hoch wärmegedämmten Fassaden Silicon-Fassadenfarbe 918 als „Protect-Qualität“ einsetzen | unverseifbar, hohe Schutzfunktion gegen aggressive Luftschadstoffe, sehr gute Kreidungsresistenz | Siliconharz-Emulsion in Kombination mit Acrylat-Copolymer-Dispersion | spannungsarm ¦ photokatalytisch wirksam ¦ schnelltrocknend ¦ wetterbeständig | 4441, 5510, nach Wahl aus dem Brillux Farbsystem, 5540, 3340, 4430, 4410, 4440, 5530, 3330, 3310, 3341 | Klasse I | Klasse III | < 0.05 | < 0.03 | https://cdn.ais-online.de/m2/23/62123/images/08/42732408px354x313.jpg
Silicon-Fassadenfarbe 918 - 15 Liter weiß | 918.0015.95 | nach Hersteller-Farbkarte, weiß | matt | Acrylat | diffusionsfähig | wasserverdünnbar | 1.500,00 | 720,00 | 5,00 | erhöht zusätzlich die Wärmedämmung, umweltschonend, haftfest, mikroporös, nicht Film bildend, auch als „ProtectQualität“, auch im SolReflex System mit spezieller TSR-Formel, verhindert übermäßige Aufheizung der Oberfläche | alle tragfähigen mineralischen Untergründen, Kalksandsteinmauerwerk, Silikat- und Mineralfarbenbeschichtungen, Faserzement, matten Dispersionsfarben, organisch gebundenen Putzen, auf Flächen mit lang anhaltender Feuchtebelastung, sowie an hoch wärmegedämmten Fassaden Silicon-Fassadenfarbe 918 als „Protect-Qualität“ einsetzen | unverseifbar, hohe Schutzfunktion gegen aggressive Luftschadstoffe, sehr gute Kreidungsresistenz | Siliconharz-Emulsion in Kombination mit Acrylat-Copolymer-Dispersion | spannungsarm ¦ photokatalytisch wirksam ¦ schnelltrocknend ¦ wetterbeständig | 4441, 5510, nach Wahl aus dem Brillux Farbsystem, 5540, 3340, 4430, 4410, 4440, 5530, 3330, 3310, 3341 | Klasse I | Klasse III | < 0.05 | < 0.03 | https://cdn.ais-online.de/m2/23/62123/images/08/42732408px354x313.jpg
Silicon-Fassadenfarbe 918 - 1 Liter 3310 Preisgruppe 33 HBW ab 65 | 918./001.3310 | nach Hersteller-Farbkarte, weiß | matt | Acrylat | diffusionsfähig | wasserverdünnbar | 1.500,00 | 720,00 | 5,00 | erhöht zusätzlich die Wärmedämmung, umweltschonend, haftfest, mikroporös, nicht Film bildend, auch als „ProtectQualität“, auch im SolReflex System mit spezieller TSR-Formel, verhindert übermäßige Aufheizung der Oberfläche | alle tragfähigen mineralischen Untergründen, Kalksandsteinmauerwerk, Silikat- und Mineralfarbenbeschichtungen, Faserzement, matten Dispersionsfarben, organisch gebundenen Putzen, auf Flächen mit lang anhaltender Feuchtebelastung, sowie an hoch wärmegedämmten Fassaden Silicon-Fassadenfarbe 918 als „Protect-Qualität“ einsetzen | unverseifbar, hohe Schutzfunktion gegen aggressive Luftschadstoffe, sehr gute Kreidungsresistenz | Siliconharz-Emulsion in Kombination mit Acrylat-Copolymer-Dispersion | spannungsarm ¦ photokatalytisch wirksam ¦ schnelltrocknend ¦ wetterbeständig | 4441, 5510, nach Wahl aus dem Brillux Farbsystem, 5540, 3340, 4430, 4410, 4440, 5530, 3330, 3310, 3341 | Klasse I | Klasse III | < 0.05 | < 0.03 | https://cdn.ais-online.de/m2/23/62123/images/08/42732408px354x313.jpg
Silicon-Fassadenfarbe 918 - 1 Liter 3330 Preisgruppe 33 HBW ab 65 | 918./001.3330 | nach Hersteller-Farbkarte, weiß | matt | Acrylat | diffusionsfähig | wasserverdünnbar | 1.500,00 | 720,00 | 5,00 | erhöht zusätzlich die Wärmedämmung, umweltschonend, haftfest, mikroporös, nicht Film bildend, auch als „ProtectQualität“, auch im SolReflex System mit spezieller TSR-Formel, verhindert übermäßige Aufheizung der Oberfläche | alle tragfähigen mineralischen Untergründen, Kalksandsteinmauerwerk, Silikat- und Mineralfarbenbeschichtungen, Faserzement, matten Dispersionsfarben, organisch gebundenen Putzen, auf Flächen mit lang anhaltender Feuchtebelastung, sowie an hoch wärmegedämmten Fassaden Silicon-Fassadenfarbe 918 als „Protect-Qualität“ einsetzen | unverseifbar, hohe Schutzfunktion gegen aggressive Luftschadstoffe, sehr gute Kreidungsresistenz | Siliconharz-Emulsion in Kombination mit Acrylat-Copolymer-Dispersion | spannungsarm ¦ photokatalytisch wirksam ¦ schnelltrocknend ¦ wetterbeständig | 4441, 5510, nach Wahl aus dem Brillux Farbsystem, 5540, 3340, 4430, 4410, 4440, 5530, 3330, 3310, 3341 | Klasse I | Klasse III | < 0.05 | < 0.03 | https://cdn.ais-online.de/m2/23/62123/images/08/42732408px354x313.jpg
Silicon-Fassadenfarbe 918 - 1 Liter 3340 Preisgruppe 33 HBW ab 65 | 918./001.3340 | nach Hersteller-Farbkarte, weiß | matt | Acrylat | diffusionsfähig | wasserverdünnbar | 1.500,00 | 720,00 | 5,00 | erhöht zusätzlich die Wärmedämmung, umweltschonend, haftfest, mikroporös, nicht Film bildend, auch als „ProtectQualität“, auch im SolReflex System mit spezieller TSR-Formel, verhindert übermäßige Aufheizung der Oberfläche | alle tragfähigen mineralischen Untergründen, Kalksandsteinmauerwerk, Silikat- und Mineralfarbenbeschichtungen, Faserzement, matten Dispersionsfarben, organisch gebundenen Putzen, auf Flächen mit lang anhaltender Feuchtebelastung, sowie an hoch wärmegedämmten Fassaden Silicon-Fassadenfarbe 918 als „Protect-Qualität“ einsetzen | unverseifbar, hohe Schutzfunktion gegen aggressive Luftschadstoffe, sehr gute Kreidungsresistenz | Siliconharz-Emulsion in Kombination mit Acrylat-Copolymer-Dispersion | spannungsarm ¦ photokatalytisch wirksam ¦ schnelltrocknend ¦ wetterbeständig | 4441, 5510, nach Wahl aus dem Brillux Farbsystem, 5540, 3340, 4430, 4410, 4440, 5530, 3330, 3310, 3341 | Klasse I | Klasse III | < 0.05 | < 0.03 | https://cdn.ais-online.de/m2/23/62123/images/08/42732408px354x313.jpg
Silicon-Fassadenfarbe 918 - 1 Liter 4410 Preisgruppe 44 HBW 25 bis 64,9 | 918./001.4410 | nach Hersteller-Farbkarte, weiß | matt | Acrylat | diffusionsfähig | wasserverdünnbar | 1.500,00 | 720,00 | 5,00 | erhöht zusätzlich die Wärmedämmung, umweltschonend, haftfest, mikroporös, nicht Film bildend, auch als „ProtectQualität“, auch im SolReflex System mit spezieller TSR-Formel, verhindert übermäßige Aufheizung der Oberfläche | alle tragfähigen mineralischen Untergründen, Kalksandsteinmauerwerk, Silikat- und Mineralfarbenbeschichtungen, Faserzement, matten Dispersionsfarben, organisch gebundenen Putzen, auf Flächen mit lang anhaltender Feuchtebelastung, sowie an hoch wärmegedämmten Fassaden Silicon-Fassadenfarbe 918 als „Protect-Qualität“ einsetzen | unverseifbar, hohe Schutzfunktion gegen aggressive Luftschadstoffe, sehr gute Kreidungsresistenz | Siliconharz-Emulsion in Kombination mit Acrylat-Copolymer-Dispersion | spannungsarm ¦ photokatalytisch wirksam ¦ schnelltrocknend ¦ wetterbeständig | 4441, 5510, nach Wahl aus dem Brillux Farbsystem, 5540, 3340, 4430, 4410, 4440, 5530, 3330, 3310, 3341 | Klasse I | Klasse III | < 0.05 | < 0.03 | https://cdn.ais-online.de/m2/23/62123/images/08/42732408px354x313.jpg
Silicon-Fassadenfarbe 918 - 1 Liter 4430 Preisgruppe 44 HBW 25 bis 64,9 | 918./001.4430 | nach Hersteller-Farbkarte, weiß | matt | Acrylat | diffusionsfähig | wasserverdünnbar | 1.500,00 | 720,00 | 5,00 | erhöht zusätzlich die Wärmedämmung, umweltschonend, haftfest, mikroporös, nicht Film bildend, auch als „ProtectQualität“, auch im SolReflex System mit spezieller TSR-Formel, verhindert übermäßige Aufheizung der Oberfläche | alle tragfähigen mineralischen Untergründen, Kalksandsteinmauerwerk, Silikat- und Mineralfarbenbeschichtungen, Faserzement, matten Dispersionsfarben, organisch gebundenen Putzen, auf Flächen mit lang anhaltender Feuchtebelastung, sowie an hoch wärmegedämmten Fassaden Silicon-Fassadenfarbe 918 als „Protect-Qualität“ einsetzen | unverseifbar, hohe Schutzfunktion gegen aggressive Luftschadstoffe, sehr gute Kreidungsresistenz | Siliconharz-Emulsion in Kombination mit Acrylat-Copolymer-Dispersion | spannungsarm ¦ photokatalytisch wirksam ¦ schnelltrocknend ¦ wetterbeständig | 4441, 5510, nach Wahl aus dem Brillux Farbsystem, 5540, 3340, 4430, 4410, 4440, 5530, 3330, 3310, 3341 | Klasse I | Klasse III | < 0.05 | < 0.03 | https://cdn.ais-online.de/m2/23/62123/images/08/42732408px354x313.jpg
Silicon-Fassadenfarbe 918 - 1 Liter 4440 Preisgruppe 44 HBW 25 bis 64,9 | 918./001.4440 | nach Hersteller-Farbkarte, weiß | matt | Acrylat | diffusionsfähig | wasserverdünnbar | 1.500,00 | 720,00 | 5,00 | erhöht zusätzlich die Wärmedämmung, umweltschonend, haftfest, mikroporös, nicht Film bildend, auch als „ProtectQualität“, auch im SolReflex System mit spezieller TSR-Formel, verhindert übermäßige Aufheizung der Oberfläche | alle tragfähigen mineralischen Untergründen, Kalksandsteinmauerwerk, Silikat- und Mineralfarbenbeschichtungen, Faserzement, matten Dispersionsfarben, organisch gebundenen Putzen, auf Flächen mit lang anhaltender Feuchtebelastung, sowie an hoch wärmegedämmten Fassaden Silicon-Fassadenfarbe 918 als „Protect-Qualität“ einsetzen | unverseifbar, hohe Schutzfunktion gegen aggressive Luftschadstoffe, sehr gute Kreidungsresistenz | Siliconharz-Emulsion in Kombination mit Acrylat-Copolymer-Dispersion | spannungsarm ¦ photokatalytisch wirksam ¦ schnelltrocknend ¦ wetterbeständig | 4441, 5510, nach Wahl aus dem Brillux Farbsystem, 5540, 3340, 4430, 4410, 4440, 5530, 3330, 3310, 3341 | Klasse I | Klasse III | < 0.05 | < 0.03 | https://cdn.ais-online.de/m2/23/62123/images/08/42732408px354x313.jpg
Silicon-Fassadenfarbe 918 - 1 Liter 5510 Preisgruppe 55 HBW bis 24,9 | 918./001.5510 | nach Hersteller-Farbkarte, weiß | matt | Acrylat | diffusionsfähig | wasserverdünnbar | 1.500,00 | 720,00 | 5,00 | erhöht zusätzlich die Wärmedämmung, umweltschonend, haftfest, mikroporös, nicht Film bildend, auch als „ProtectQualität“, auch im SolReflex System mit spezieller TSR-Formel, verhindert übermäßige Aufheizung der Oberfläche | alle tragfähigen mineralischen Untergründen, Kalksandsteinmauerwerk, Silikat- und Mineralfarbenbeschichtungen, Faserzement, matten Dispersionsfarben, organisch gebundenen Putzen, auf Flächen mit lang anhaltender Feuchtebelastung, sowie an hoch wärmegedämmten Fassaden Silicon-Fassadenfarbe 918 als „Protect-Qualität“ einsetzen | unverseifbar, hohe Schutzfunktion gegen aggressive Luftschadstoffe, sehr gute Kreidungsresistenz | Siliconharz-Emulsion in Kombination mit Acrylat-Copolymer-Dispersion | spannungsarm ¦ photokatalytisch wirksam ¦ schnelltrocknend ¦ wetterbeständig | 4441, 5510, nach Wahl aus dem Brillux Farbsystem, 5540, 3340, 4430, 4410, 4440, 5530, 3330, 3310, 3341 | Klasse I | Klasse III | < 0.05 | < 0.03 | https://cdn.ais-online.de/m2/23/62123/images/08/42732408px354x313.jpg
Silicon-Fassadenfarbe 918 - 1 Liter 5530 Preisgruppe 55 HBW bis 24,9 | 918./001.5530 | nach Hersteller-Farbkarte, weiß | matt | Acrylat | diffusionsfähig | wasserverdünnbar | 1.500,00 | 720,00 | 5,00 | erhöht zusätzlich die Wärmedämmung, umweltschonend, haftfest, mikroporös, nicht Film bildend, auch als „ProtectQualität“, auch im SolReflex System mit spezieller TSR-Formel, verhindert übermäßige Aufheizung der Oberfläche | alle tragfähigen mineralischen Untergründen, Kalksandsteinmauerwerk, Silikat- und Mineralfarbenbeschichtungen, Faserzement, matten Dispersionsfarben, organisch gebundenen Putzen, auf Flächen mit lang anhaltender Feuchtebelastung, sowie an hoch wärmegedämmten Fassaden Silicon-Fassadenfarbe 918 als „Protect-Qualität“ einsetzen | unverseifbar, hohe Schutzfunktion gegen aggressive Luftschadstoffe, sehr gute Kreidungsresistenz | Siliconharz-Emulsion in Kombination mit Acrylat-Copolymer-Dispersion | spannungsarm ¦ photokatalytisch wirksam ¦ schnelltrocknend ¦ wetterbeständig | 4441, 5510, nach Wahl aus dem Brillux Farbsystem, 5540, 3340, 4430, 4410, 4440, 5530, 3330, 3310, 3341 | Klasse I | Klasse III | < 0.05 | < 0.03 | https://cdn.ais-online.de/m2/23/62123/images/08/42732408px354x313.jpg
Silicon-Fassadenfarbe 918 - 1 Liter 5540 Preisgruppe 55 HBW bis 24,9 | 918./001.5540 | nach Hersteller-Farbkarte, weiß | matt | Acrylat | diffusionsfähig | wasserverdünnbar | 1.500,00 | 720,00 | 5,00 | erhöht zusätzlich die Wärmedämmung, umweltschonend, haftfest, mikroporös, nicht Film bildend, auch als „ProtectQualität“, auch im SolReflex System mit spezieller TSR-Formel, verhindert übermäßige Aufheizung der Oberfläche | alle tragfähigen mineralischen Untergründen, Kalksandsteinmauerwerk, Silikat- und Mineralfarbenbeschichtungen, Faserzement, matten Dispersionsfarben, organisch gebundenen Putzen, auf Flächen mit lang anhaltender Feuchtebelastung, sowie an hoch wärmegedämmten Fassaden Silicon-Fassadenfarbe 918 als „Protect-Qualität“ einsetzen | unverseifbar, hohe Schutzfunktion gegen aggressive Luftschadstoffe, sehr gute Kreidungsresistenz | Siliconharz-Emulsion in Kombination mit Acrylat-Copolymer-Dispersion | spannungsarm ¦ photokatalytisch wirksam ¦ schnelltrocknend ¦ wetterbeständig | 4441, 5510, nach Wahl aus dem Brillux Farbsystem, 5540, 3340, 4430, 4410, 4440, 5530, 3330, 3310, 3341 | Klasse I | Klasse III | < 0.05 | < 0.03 | https://cdn.ais-online.de/m2/23/62123/images/08/42732408px354x313.jpg
Silicon-Fassadenfarbe 918 - 2.5 Liter Preisgruppe 33 HBW ab 65 | 918./2,5.3340 | nach Hersteller-Farbkarte, weiß | matt | Acrylat | diffusionsfähig | wasserverdünnbar | 1.500,00 | 720,00 | 5,00 | erhöht zusätzlich die Wärmedämmung, umweltschonend, haftfest, mikroporös, nicht Film bildend, auch als „ProtectQualität“, auch im SolReflex System mit spezieller TSR-Formel, verhindert übermäßige Aufheizung der Oberfläche | alle tragfähigen mineralischen Untergründen, Kalksandsteinmauerwerk, Silikat- und Mineralfarbenbeschichtungen, Faserzement, matten Dispersionsfarben, organisch gebundenen Putzen, auf Flächen mit lang anhaltender Feuchtebelastung, sowie an hoch wärmegedämmten Fassaden Silicon-Fassadenfarbe 918 als „Protect-Qualität“ einsetzen | unverseifbar, hohe Schutzfunktion gegen aggressive Luftschadstoffe, sehr gute Kreidungsresistenz | Siliconharz-Emulsion in Kombination mit Acrylat-Copolymer-Dispersion | spannungsarm ¦ photokatalytisch wirksam ¦ schnelltrocknend ¦ wetterbeständig | 4441, 5510, nach Wahl aus dem Brillux Farbsystem, 5540, 3340, 4430, 4410, 4440, 5530, 3330, 3310, 3341 | Klasse I | Klasse III | < 0.05 | < 0.03 | https://cdn.ais-online.de/m2/23/62123/images/08/42732408px354x313.jpg
Silicon-Fassadenfarbe 918 - 2.5 Liter Preisgruppe 33 HBW ab 65 | 918./2,5.3330 | nach Hersteller-Farbkarte, weiß | matt | Acrylat | diffusionsfähig | wasserverdünnbar | 1.500,00 | 720,00 | 5,00 | erhöht zusätzlich die Wärmedämmung, umweltschonend, haftfest, mikroporös, nicht Film bildend, auch als „ProtectQualität“, auch im SolReflex System mit spezieller TSR-Formel, verhindert übermäßige Aufheizung der Oberfläche | alle tragfähigen mineralischen Untergründen, Kalksandsteinmauerwerk, Silikat- und Mineralfarbenbeschichtungen, Faserzement, matten Dispersionsfarben, organisch gebundenen Putzen, auf Flächen mit lang anhaltender Feuchtebelastung, sowie an hoch wärmegedämmten Fassaden Silicon-Fassadenfarbe 918 als „Protect-Qualität“ einsetzen | unverseifbar, hohe Schutzfunktion gegen aggressive Luftschadstoffe, sehr gute Kreidungsresistenz | Siliconharz-Emulsion in Kombination mit Acrylat-Copolymer-Dispersion | spannungsarm ¦ photokatalytisch wirksam ¦ schnelltrocknend ¦ wetterbeständig | 4441, 5510, nach Wahl aus dem Brillux Farbsystem, 5540, 3340, 4430, 4410, 4440, 5530, 3330, 3310, 3341 | Klasse I | Klasse III | < 0.05 | < 0.03 | https://cdn.ais-online.de/m2/23/62123/images/08/42732408px354x313.jpg
Silicon-Fassadenfarbe 918 - 2.5 Liter Preisgruppe 33 HBW ab 65 | 918./2,5.3310 | nach Hersteller-Farbkarte, weiß | matt | Acrylat | diffusionsfähig | wasserverdünnbar | 1.500,00 | 720,00 | 5,00 | erhöht zusätzlich die Wärmedämmung, umweltschonend, haftfest, mikroporös, nicht Film bildend, auch als „ProtectQualität“, auch im SolReflex System mit spezieller TSR-Formel, verhindert übermäßige Aufheizung der Oberfläche | alle tragfähigen mineralischen Untergründen, Kalksandsteinmauerwerk, Silikat- und Mineralfarbenbeschichtungen, Faserzement, matten Dispersionsfarben, organisch gebundenen Putzen, auf Flächen mit lang anhaltender Feuchtebelastung, sowie an hoch wärmegedämmten Fassaden Silicon-Fassadenfarbe 918 als „Protect-Qualität“ einsetzen | unverseifbar, hohe Schutzfunktion gegen aggressive Luftschadstoffe, sehr gute Kreidungsresistenz | Siliconharz-Emulsion in Kombination mit Acrylat-Copolymer-Dispersion | spannungsarm ¦ photokatalytisch wirksam ¦ schnelltrocknend ¦ wetterbeständig | 4441, 5510, nach Wahl aus dem Brillux Farbsystem, 5540, 3340, 4430, 4410, 4440, 5530, 3330, 3310, 3341 | Klasse I | Klasse III | < 0.05 | < 0.03 | https://cdn.ais-online.de/m2/23/62123/images/08/42732408px354x313.jpg
Silicon-Fassadenfarbe 918 - 2.5 Liter Preisgruppe 44 HBW 25 bis 64,9 | 918./2,5.4430 | nach Hersteller-Farbkarte, weiß | matt | Acrylat | diffusionsfähig | wasserverdünnbar | 1.500,00 | 720,00 | 5,00 | erhöht zusätzlich die Wärmedämmung, umweltschonend, haftfest, mikroporös, nicht Film bildend, auch als „ProtectQualität“, auch im SolReflex System mit spezieller TSR-Formel, verhindert übermäßige Aufheizung der Oberfläche | alle tragfähigen mineralischen Untergründen, Kalksandsteinmauerwerk, Silikat- und Mineralfarbenbeschichtungen, Faserzement, matten Dispersionsfarben, organisch gebundenen Putzen, auf Flächen mit lang anhaltender Feuchtebelastung, sowie an hoch wärmegedämmten Fassaden Silicon-Fassadenfarbe 918 als „Protect-Qualität“ einsetzen | unverseifbar, hohe Schutzfunktion gegen aggressive Luftschadstoffe, sehr gute Kreidungsresistenz | Siliconharz-Emulsion in Kombination mit Acrylat-Copolymer-Dispersion | spannungsarm ¦ photokatalytisch wirksam ¦ schnelltrocknend ¦ wetterbeständig | 4441, 5510, nach Wahl aus dem Brillux Farbsystem, 5540, 3340, 4430, 4410, 4440, 5530, 3330, 3310, 3341 | Klasse I | Klasse III | < 0.05 | < 0.03 | https://cdn.ais-online.de/m2/23/62123/images/08/42732408px354x313.jpg
Silicon-Fassadenfarbe 918 - 2.5 Liter Preisgruppe 44 HBW 25 bis 64,9 | 918./2,5.4410 | nach Hersteller-Farbkarte, weiß | matt | Acrylat | diffusionsfähig | wasserverdünnbar | 1.500,00 | 720,00 | 5,00 | erhöht zusätzlich die Wärmedämmung, umweltschonend, haftfest, mikroporös, nicht Film bildend, auch als „ProtectQualität“, auch im SolReflex System mit spezieller TSR-Formel, verhindert übermäßige Aufheizung der Oberfläche | alle tragfähigen mineralischen Untergründen, Kalksandsteinmauerwerk, Silikat- und Mineralfarbenbeschichtungen, Faserzement, matten Dispersionsfarben, organisch gebundenen Putzen, auf Flächen mit lang anhaltender Feuchtebelastung, sowie an hoch wärmegedämmten Fassaden Silicon-Fassadenfarbe 918 als „Protect-Qualität“ einsetzen | unverseifbar, hohe Schutzfunktion gegen aggressive Luftschadstoffe, sehr gute Kreidungsresistenz | Siliconharz-Emulsion in Kombination mit Acrylat-Copolymer-Dispersion | spannungsarm ¦ photokatalytisch wirksam ¦ schnelltrocknend ¦ wetterbeständig | 4441, 5510, nach Wahl aus dem Brillux Farbsystem, 5540, 3340, 4430, 4410, 4440, 5530, 3330, 3310, 3341 | Klasse I | Klasse III | < 0.05 | < 0.03 | https://cdn.ais-online.de/m2/23/62123/images/08/42732408px354x313.jpg
Silicon-Fassadenfarbe 918 - 2.5 Liter Preisgruppe 44 HBW 25 bis 64,9 | 918./2,5.4440 | nach Hersteller-Farbkarte, weiß | matt | Acrylat | diffusionsfähig | wasserverdünnbar | 1.500,00 | 720,00 | 5,00 | erhöht zusätzlich die Wärmedämmung, umweltschonend, haftfest, mikroporös, nicht Film bildend, auch als „ProtectQualität“, auch im SolReflex System mit spezieller TSR-Formel, verhindert übermäßige Aufheizung der Oberfläche | alle tragfähigen mineralischen Untergründen, Kalksandsteinmauerwerk, Silikat- und Mineralfarbenbeschichtungen, Faserzement, matten Dispersionsfarben, organisch gebundenen Putzen, auf Flächen mit lang anhaltender Feuchtebelastung, sowie an hoch wärmegedämmten Fassaden Silicon-Fassadenfarbe 918 als „Protect-Qualität“ einsetzen | unverseifbar, hohe Schutzfunktion gegen aggressive Luftschadstoffe, sehr gute Kreidungsresistenz | Siliconharz-Emulsion in Kombination mit Acrylat-Copolymer-Dispersion | spannungsarm ¦ photokatalytisch wirksam ¦ schnelltrocknend ¦ wetterbeständig | 4441, 5510, nach Wahl aus dem Brillux Farbsystem, 5540, 3340, 4430, 4410, 4440, 5530, 3330, 3310, 3341 | Klasse I | Klasse III | < 0.05 | < 0.03 | https://cdn.ais-online.de/m2/23/62123/images/08/42732408px354x313.jpg
Silicon-Fassadenfarbe 918 - 2.5 Liter Preisgruppe 55 HBW bis 24,9 | 918./2,5.5540 | nach Hersteller-Farbkarte, weiß | matt | Acrylat | diffusionsfähig | wasserverdünnbar | 1.500,00 | 720,00 | 5,00 | erhöht zusätzlich die Wärmedämmung, umweltschonend, haftfest, mikroporös, nicht Film bildend, auch als „ProtectQualität“, auch im SolReflex System mit spezieller TSR-Formel, verhindert übermäßige Aufheizung der Oberfläche | alle tragfähigen mineralischen Untergründen, Kalksandsteinmauerwerk, Silikat- und Mineralfarbenbeschichtungen, Faserzement, matten Dispersionsfarben, organisch gebundenen Putzen, auf Flächen mit lang anhaltender Feuchtebelastung, sowie an hoch wärmegedämmten Fassaden Silicon-Fassadenfarbe 918 als „Protect-Qualität“ einsetzen | unverseifbar, hohe Schutzfunktion gegen aggressive Luftschadstoffe, sehr gute Kreidungsresistenz | Siliconharz-Emulsion in Kombination mit Acrylat-Copolymer-Dispersion | spannungsarm ¦ photokatalytisch wirksam ¦ schnelltrocknend ¦ wetterbeständig | 4441, 5510, nach Wahl aus dem Brillux Farbsystem, 5540, 3340, 4430, 4410, 4440, 5530, 3330, 3310, 3341 | Klasse I | Klasse III | < 0.05 | < 0.03 | https://cdn.ais-online.de/m2/23/62123/images/08/42732408px354x313.jpg
Silicon-Fassadenfarbe 918 - 2.5 Liter Preisgruppe 55 HBW bis 24,9 | 918./2,5.5510 | nach Hersteller-Farbkarte, weiß | matt | Acrylat | diffusionsfähig | wasserverdünnbar | 1.500,00 | 720,00 | 5,00 | erhöht zusätzlich die Wärmedämmung, umweltschonend, haftfest, mikroporös, nicht Film bildend, auch als „ProtectQualität“, auch im SolReflex System mit spezieller TSR-Formel, verhindert übermäßige Aufheizung der Oberfläche | alle tragfähigen mineralischen Untergründen, Kalksandsteinmauerwerk, Silikat- und Mineralfarbenbeschichtungen, Faserzement, matten Dispersionsfarben, organisch gebundenen Putzen, auf Flächen mit lang anhaltender Feuchtebelastung, sowie an hoch wärmegedämmten Fassaden Silicon-Fassadenfarbe 918 als „Protect-Qualität“ einsetzen | unverseifbar, hohe Schutzfunktion gegen aggressive Luftschadstoffe, sehr gute Kreidungsresistenz | Siliconharz-Emulsion in Kombination mit Acrylat-Copolymer-Dispersion | spannungsarm ¦ photokatalytisch wirksam ¦ schnelltrocknend ¦ wetterbeständig | 4441, 5510, nach Wahl aus dem Brillux Farbsystem, 5540, 3340, 4430, 4410, 4440, 5530, 3330, 3310, 3341 | Klasse I | Klasse III | < 0.05 | < 0.03 | https://cdn.ais-online.de/m2/23/62123/images/08/42732408px354x313.jpg
Silicon-Fassadenfarbe 918 - 2.5 Liter Preisgruppe 55 HBW bis 24,9 | 918./2,5.5530 | nach Hersteller-Farbkarte, weiß | matt | Acrylat | diffusionsfähig | wasserverdünnbar | 1.500,00 | 720,00 | 5,00 | erhöht zusätzlich die Wärmedämmung, umweltschonend, haftfest, mikroporös, nicht Film bildend, auch als „ProtectQualität“, auch im SolReflex System mit spezieller TSR-Formel, verhindert übermäßige Aufheizung der Oberfläche | alle tragfähigen mineralischen Untergründen, Kalksandsteinmauerwerk, Silikat- und Mineralfarbenbeschichtungen, Faserzement, matten Dispersionsfarben, organisch gebundenen Putzen, auf Flächen mit lang anhaltender Feuchtebelastung, sowie an hoch wärmegedämmten Fassaden Silicon-Fassadenfarbe 918 als „Protect-Qualität“ einsetzen | unverseifbar, hohe Schutzfunktion gegen aggressive Luftschadstoffe, sehr gute Kreidungsresistenz | Siliconharz-Emulsion in Kombination mit Acrylat-Copolymer-Dispersion | spannungsarm ¦ photokatalytisch wirksam ¦ schnelltrocknend ¦ wetterbeständig | 4441, 5510, nach Wahl aus dem Brillux Farbsystem, 5540, 3340, 4430, 4410, 4440, 5530, 3330, 3310, 3341 | Klasse I | Klasse III | < 0.05 | < 0.03 | https://cdn.ais-online.de/m2/23/62123/images/08/42732408px354x313.jpg
Silicon-Fassadenfarbe 918 Protect - 15 Liter 3341 PG 33 HBW ab 65, Protect | 918./015.3341 | nach Hersteller-Farbkarte, weiß | matt | Acrylat | diffusionsfähig | wasserverdünnbar | 1.500,00 | 720,00 | 5,00 | erhöht zusätzlich die Wärmedämmung, umweltschonend, haftfest, mikroporös, nicht Film bildend, auch als „ProtectQualität“, auch im SolReflex System mit spezieller TSR-Formel, verhindert übermäßige Aufheizung der Oberfläche | alle tragfähigen mineralischen Untergründen, Kalksandsteinmauerwerk, Silikat- und Mineralfarbenbeschichtungen, Faserzement, matten Dispersionsfarben, organisch gebundenen Putzen, auf Flächen mit lang anhaltender Feuchtebelastung, sowie an hoch wärmegedämmten Fassaden Silicon-Fassadenfarbe 918 als „Protect-Qualität“ einsetzen | unverseifbar, hohe Schutzfunktion gegen aggressive Luftschadstoffe, sehr gute Kreidungsresistenz | Siliconharz-Emulsion in Kombination mit Acrylat-Copolymer-Dispersion | spannungsarm ¦ photokatalytisch wirksam ¦ schnelltrocknend ¦ wetterbeständig | 4441, 5510, nach Wahl aus dem Brillux Farbsystem, 5540, 3340, 4430, 4410, 4440, 5530, 3330, 3310, 3341 | Klasse I | Klasse III | < 0.05 | < 0.03 | https://cdn.ais-online.de/m2/23/62123/images/08/42732408px354x313.jpg
Silicon-Fassadenfarbe 918 TSR - 10 Liter Preisgr.66 für HBW<20 auf WDVS | 918./010.6610 | nach Hersteller-Farbkarte, weiß | matt | Acrylat | diffusionsfähig | wasserverdünnbar | 1.500,00 | 720,00 | 5,00 | erhöht zusätzlich die Wärmedämmung, umweltschonend, haftfest, mikroporös, nicht Film bildend, auch als „ProtectQualität“, auch im SolReflex System mit spezieller TSR-Formel, verhindert übermäßige Aufheizung der Oberfläche | alle tragfähigen mineralischen Untergründen, Kalksandsteinmauerwerk, Silikat- und Mineralfarbenbeschichtungen, Faserzement, matten Dispersionsfarben, organisch gebundenen Putzen, auf Flächen mit lang anhaltender Feuchtebelastung, sowie an hoch wärmegedämmten Fassaden Silicon-Fassadenfarbe 918 als „Protect-Qualität“ einsetzen | unverseifbar, hohe Schutzfunktion gegen aggressive Luftschadstoffe, sehr gute Kreidungsresistenz | Siliconharz-Emulsion in Kombination mit Acrylat-Copolymer-Dispersion | spannungsarm ¦ photokatalytisch wirksam ¦ schnelltrocknend ¦ wetterbeständig | 4441, 5510, nach Wahl aus dem Brillux Farbsystem, 5540, 3340, 4430, 4410, 4440, 5530, 3330, 3310, 3341 | Klasse I | Klasse III | < 0.05 | < 0.03 | https://cdn.ais-online.de/m2/23/62123/images/08/42732408px354x313.jpg
Silicon-Fassadenfarbe 918 TSR - 15 Liter Preisgr.66 für HBW<20 auf WDVS | 918./015.6610 | nach Hersteller-Farbkarte, weiß | matt | Acrylat | diffusionsfähig | wasserverdünnbar | 1.500,00 | 720,00 | 5,00 | erhöht zusätzlich die Wärmedämmung, umweltschonend, haftfest, mikroporös, nicht Film bildend, auch als „ProtectQualität“, auch im SolReflex System mit spezieller TSR-Formel, verhindert übermäßige Aufheizung der Oberfläche | alle tragfähigen mineralischen Untergründen, Kalksandsteinmauerwerk, Silikat- und Mineralfarbenbeschichtungen, Faserzement, matten Dispersionsfarben, organisch gebundenen Putzen, auf Flächen mit lang anhaltender Feuchtebelastung, sowie an hoch wärmegedämmten Fassaden Silicon-Fassadenfarbe 918 als „Protect-Qualität“ einsetzen | unverseifbar, hohe Schutzfunktion gegen aggressive Luftschadstoffe, sehr gute Kreidungsresistenz | Siliconharz-Emulsion in Kombination mit Acrylat-Copolymer-Dispersion | spannungsarm ¦ photokatalytisch wirksam ¦ schnelltrocknend ¦ wetterbeständig | 4441, 5510, nach Wahl aus dem Brillux Farbsystem, 5540, 3340, 4430, 4410, 4440, 5530, 3330, 3310, 3341 | Klasse I | Klasse III | < 0.05 | < 0.03 | https://cdn.ais-online.de/m2/23/62123/images/08/42732408px354x313.jpg
Silicon-Fassadenfarbe 918 TSR - 1 Liter Preisgr.66 für HBW<20 auf WDVS | 918./001.6610 | nach Hersteller-Farbkarte, weiß | matt | Acrylat | diffusionsfähig | wasserverdünnbar | 1.500,00 | 720,00 | 5,00 | erhöht zusätzlich die Wärmedämmung, umweltschonend, haftfest, mikroporös, nicht Film bildend, auch als „ProtectQualität“, auch im SolReflex System mit spezieller TSR-Formel, verhindert übermäßige Aufheizung der Oberfläche | alle tragfähigen mineralischen Untergründen, Kalksandsteinmauerwerk, Silikat- und Mineralfarbenbeschichtungen, Faserzement, matten Dispersionsfarben, organisch gebundenen Putzen, auf Flächen mit lang anhaltender Feuchtebelastung, sowie an hoch wärmegedämmten Fassaden Silicon-Fassadenfarbe 918 als „Protect-Qualität“ einsetzen | unverseifbar, hohe Schutzfunktion gegen aggressive Luftschadstoffe, sehr gute Kreidungsresistenz | Siliconharz-Emulsion in Kombination mit Acrylat-Copolymer-Dispersion | spannungsarm ¦ photokatalytisch wirksam ¦ schnelltrocknend ¦ wetterbeständig | 4441, 5510, nach Wahl aus dem Brillux Farbsystem, 5540, 3340, 4430, 4410, 4440, 5530, 3330, 3310, 3341 | Klasse I | Klasse III | < 0.05 | < 0.03 | https://cdn.ais-online.de/m2/23/62123/images/08/42732408px354x313.jpg
Silicon-Fassadenfarbe 918 TSR - 2.5 Liter Preisgr.66 für HBW<20 auf WDVS | 918./2,5.6610 | nach Hersteller-Farbkarte, weiß | matt | Acrylat | diffusionsfähig | wasserverdünnbar | 1.500,00 | 720,00 | 5,00 | erhöht zusätzlich die Wärmedämmung, umweltschonend, haftfest, mikroporös, nicht Film bildend, auch als „ProtectQualität“, auch im SolReflex System mit spezieller TSR-Formel, verhindert übermäßige Aufheizung der Oberfläche | alle tragfähigen mineralischen Untergründen, Kalksandsteinmauerwerk, Silikat- und Mineralfarbenbeschichtungen, Faserzement, matten Dispersionsfarben, organisch gebundenen Putzen, auf Flächen mit lang anhaltender Feuchtebelastung, sowie an hoch wärmegedämmten Fassaden Silicon-Fassadenfarbe 918 als „Protect-Qualität“ einsetzen | unverseifbar, hohe Schutzfunktion gegen aggressive Luftschadstoffe, sehr gute Kreidungsresistenz | Siliconharz-Emulsion in Kombination mit Acrylat-Copolymer-Dispersion | spannungsarm ¦ photokatalytisch wirksam ¦ schnelltrocknend ¦ wetterbeständig | 4441, 5510, nach Wahl aus dem Brillux Farbsystem, 5540, 3340, 4430, 4410, 4440, 5530, 3330, 3310, 3341 | Klasse I | Klasse III | < 0.05 | < 0.03 | https://cdn.ais-online.de/m2/23/62123/images/08/42732408px354x313.jpg
Silicon-Fassadenfarbe Protect 918 - 15 Liter 4441 PG 44 HBW 25 bis 64,9, Protect | 918./015.4441 | nach Hersteller-Farbkarte, weiß | matt | Acrylat | diffusionsfähig | wasserverdünnbar | 1.500,00 | 720,00 | 5,00 | erhöht zusätzlich die Wärmedämmung, umweltschonend, haftfest, mikroporös, nicht Film bildend, auch als „ProtectQualität“, auch im SolReflex System mit spezieller TSR-Formel, verhindert übermäßige Aufheizung der Oberfläche | alle tragfähigen mineralischen Untergründen, Kalksandsteinmauerwerk, Silikat- und Mineralfarbenbeschichtungen, Faserzement, matten Dispersionsfarben, organisch gebundenen Putzen, auf Flächen mit lang anhaltender Feuchtebelastung, sowie an hoch wärmegedämmten Fassaden Silicon-Fassadenfarbe 918 als „Protect-Qualität“ einsetzen | unverseifbar, hohe Schutzfunktion gegen aggressive Luftschadstoffe, sehr gute Kreidungsresistenz | Siliconharz-Emulsion in Kombination mit Acrylat-Copolymer-Dispersion | spannungsarm ¦ photokatalytisch wirksam ¦ schnelltrocknend ¦ wetterbeständig | 4441, 5510, nach Wahl aus dem Brillux Farbsystem, 5540, 3340, 4430, 4410, 4440, 5530, 3330, 3310, 3341 | Klasse I | Klasse III | < 0.05 | < 0.03 | https://cdn.ais-online.de/m2/23/62123/images/08/42732408px354x313.jpg
powered by Heinze