## Brillux
Brillux
Name | HAN | Farbton | Werkstoff | Brandverhalten | Diffusionsfähigkeit | Lösemittelhaltigkeit / Wasserverdünnbarkeit | Trocknungszeit [h] (h) | Verarbeitungstemperatur (°C) | Ausführung | Anwendungsbereich | Werkstoffbasis | Farbton | Haftfestigkeit | Wasserdampfdurchlässigkeit | Körnung | Struktur | Farbausführung | Bilder
Brillux Silicon Putz |  | nach Hersteller-Farbkarte, weiß | Ethylenvinylacetat (EVA), Silikonharz | A2-s1, d0 | diffusionsfähig | wasserverdünnbar | 48,00 - 72,00 | 5,00 - 30,00 | Silicon-Putz mit spezieller Bindemittel-Kombination, verarbeitungsfertig, vielseitig strukturierbar, geprüft als Schlussbeschichtung, bei Bedarf als „Protect-Qualität“ | zur Erzielung dekorative Oberflächen, auf z. B. Außenputz, Fertigbauteilen und intakten Dispersionsfarbenanstrichen, auf Flächen mit lang anhaltender Feuchtebelastung und an hoch wärmegedämmten Fassaden in „Protect-Qualität“ einsetzen | Siliconharzemulsion in Kombination mit Vinylacetat-Ethylen-Copolymer-Dispersion und natürlichen mineralischen Zuschlägen wie Quarze, Kalzite etc. | nach Wahl aus dem Brillux Farbsystem | ≥ 0.3 MPa | V1 hoch | K2, K3 | Kratzputz-Struktur | optional in Protect-Qualität (Filmschutz gegen Algen- und Pilzbefall der Beschichtung), in Protect-Qualität (Filmschutz gegen Algen- und Pilzbefall der Beschichtung), mit spezieller TSR-Formel, optional in Protect-Qualität (Filmschutz gegen Algen- und Pilzbefall der Beschichtung) | https://cdn.ais-online.de/m2/23/62123/images/35/42732435px3600x3600.jpg https://cdn.ais-online.de/m2/23/62123/images/39/42732439px1024x1024.jpg
Silicon-Putz KR K2 3649 - 25 kg Preisgruppe 33 HBW ab 65 | 3649./025.3350 | nach Hersteller-Farbkarte, weiß | Ethylenvinylacetat (EVA), Silikonharz | A2-s1, d0 | diffusionsfähig | wasserverdünnbar | 48,00 - 72,00 | 5,00 - 30,00 | Silicon-Putz mit spezieller Bindemittel-Kombination, verarbeitungsfertig, vielseitig strukturierbar, geprüft als Schlussbeschichtung, bei Bedarf als „Protect-Qualität“ | zur Erzielung dekorative Oberflächen, auf z. B. Außenputz, Fertigbauteilen und intakten Dispersionsfarbenanstrichen, auf Flächen mit lang anhaltender Feuchtebelastung und an hoch wärmegedämmten Fassaden in „Protect-Qualität“ einsetzen | Siliconharzemulsion in Kombination mit Vinylacetat-Ethylen-Copolymer-Dispersion und natürlichen mineralischen Zuschlägen wie Quarze, Kalzite etc. | nach Wahl aus dem Brillux Farbsystem | ≥ 0.3 MPa | V1 hoch | K2, K3 | Kratzputz-Struktur | optional in Protect-Qualität (Filmschutz gegen Algen- und Pilzbefall der Beschichtung), in Protect-Qualität (Filmschutz gegen Algen- und Pilzbefall der Beschichtung), mit spezieller TSR-Formel, optional in Protect-Qualität (Filmschutz gegen Algen- und Pilzbefall der Beschichtung) | https://cdn.ais-online.de/m2/23/62123/images/35/42732435px3600x3600.jpg
Silicon-Putz KR K2 3649 - 25 kg Preisgruppe 44 HBW 25 bis 64,9 | 3649./025.4450 | nach Hersteller-Farbkarte, weiß | Ethylenvinylacetat (EVA), Silikonharz | A2-s1, d0 | diffusionsfähig | wasserverdünnbar | 48,00 - 72,00 | 5,00 - 30,00 | Silicon-Putz mit spezieller Bindemittel-Kombination, verarbeitungsfertig, vielseitig strukturierbar, geprüft als Schlussbeschichtung, bei Bedarf als „Protect-Qualität“ | zur Erzielung dekorative Oberflächen, auf z. B. Außenputz, Fertigbauteilen und intakten Dispersionsfarbenanstrichen, auf Flächen mit lang anhaltender Feuchtebelastung und an hoch wärmegedämmten Fassaden in „Protect-Qualität“ einsetzen | Siliconharzemulsion in Kombination mit Vinylacetat-Ethylen-Copolymer-Dispersion und natürlichen mineralischen Zuschlägen wie Quarze, Kalzite etc. | nach Wahl aus dem Brillux Farbsystem | ≥ 0.3 MPa | V1 hoch | K2, K3 | Kratzputz-Struktur | optional in Protect-Qualität (Filmschutz gegen Algen- und Pilzbefall der Beschichtung), in Protect-Qualität (Filmschutz gegen Algen- und Pilzbefall der Beschichtung), mit spezieller TSR-Formel, optional in Protect-Qualität (Filmschutz gegen Algen- und Pilzbefall der Beschichtung) | https://cdn.ais-online.de/m2/23/62123/images/35/42732435px3600x3600.jpg
Silicon-Putz KR K2 3649 - 25 kg Preisgruppe 55 HBW bis 24,9 | 3649./025.5550 | nach Hersteller-Farbkarte, weiß | Ethylenvinylacetat (EVA), Silikonharz | A2-s1, d0 | diffusionsfähig | wasserverdünnbar | 48,00 - 72,00 | 5,00 - 30,00 | Silicon-Putz mit spezieller Bindemittel-Kombination, verarbeitungsfertig, vielseitig strukturierbar, geprüft als Schlussbeschichtung, bei Bedarf als „Protect-Qualität“ | zur Erzielung dekorative Oberflächen, auf z. B. Außenputz, Fertigbauteilen und intakten Dispersionsfarbenanstrichen, auf Flächen mit lang anhaltender Feuchtebelastung und an hoch wärmegedämmten Fassaden in „Protect-Qualität“ einsetzen | Siliconharzemulsion in Kombination mit Vinylacetat-Ethylen-Copolymer-Dispersion und natürlichen mineralischen Zuschlägen wie Quarze, Kalzite etc. | nach Wahl aus dem Brillux Farbsystem | ≥ 0.3 MPa | V1 hoch | K2, K3 | Kratzputz-Struktur | optional in Protect-Qualität (Filmschutz gegen Algen- und Pilzbefall der Beschichtung), in Protect-Qualität (Filmschutz gegen Algen- und Pilzbefall der Beschichtung), mit spezieller TSR-Formel, optional in Protect-Qualität (Filmschutz gegen Algen- und Pilzbefall der Beschichtung) | https://cdn.ais-online.de/m2/23/62123/images/35/42732435px3600x3600.jpg
Silicon-Putz KR K2 3649 - 25 kg weiß | 3649.0025.95 | nach Hersteller-Farbkarte, weiß | Ethylenvinylacetat (EVA), Silikonharz | A2-s1, d0 | diffusionsfähig | wasserverdünnbar | 48,00 - 72,00 | 5,00 - 30,00 | Silicon-Putz mit spezieller Bindemittel-Kombination, verarbeitungsfertig, vielseitig strukturierbar, geprüft als Schlussbeschichtung, bei Bedarf als „Protect-Qualität“ | zur Erzielung dekorative Oberflächen, auf z. B. Außenputz, Fertigbauteilen und intakten Dispersionsfarbenanstrichen, auf Flächen mit lang anhaltender Feuchtebelastung und an hoch wärmegedämmten Fassaden in „Protect-Qualität“ einsetzen | Siliconharzemulsion in Kombination mit Vinylacetat-Ethylen-Copolymer-Dispersion und natürlichen mineralischen Zuschlägen wie Quarze, Kalzite etc. | nach Wahl aus dem Brillux Farbsystem | ≥ 0.3 MPa | V1 hoch | K2, K3 | Kratzputz-Struktur | optional in Protect-Qualität (Filmschutz gegen Algen- und Pilzbefall der Beschichtung), in Protect-Qualität (Filmschutz gegen Algen- und Pilzbefall der Beschichtung), mit spezieller TSR-Formel, optional in Protect-Qualität (Filmschutz gegen Algen- und Pilzbefall der Beschichtung) | https://cdn.ais-online.de/m2/23/62123/images/35/42732435px3600x3600.jpg
Silicon-Putz KR K2 3649 - 25 kg weiß Protect | 3649.0025.91 | nach Hersteller-Farbkarte, weiß | Ethylenvinylacetat (EVA), Silikonharz | A2-s1, d0 | diffusionsfähig | wasserverdünnbar | 48,00 - 72,00 | 5,00 - 30,00 | Silicon-Putz mit spezieller Bindemittel-Kombination, verarbeitungsfertig, vielseitig strukturierbar, geprüft als Schlussbeschichtung, bei Bedarf als „Protect-Qualität“ | zur Erzielung dekorative Oberflächen, auf z. B. Außenputz, Fertigbauteilen und intakten Dispersionsfarbenanstrichen, auf Flächen mit lang anhaltender Feuchtebelastung und an hoch wärmegedämmten Fassaden in „Protect-Qualität“ einsetzen | Siliconharzemulsion in Kombination mit Vinylacetat-Ethylen-Copolymer-Dispersion und natürlichen mineralischen Zuschlägen wie Quarze, Kalzite etc. | nach Wahl aus dem Brillux Farbsystem | ≥ 0.3 MPa | V1 hoch | K2, K3 | Kratzputz-Struktur | optional in Protect-Qualität (Filmschutz gegen Algen- und Pilzbefall der Beschichtung), in Protect-Qualität (Filmschutz gegen Algen- und Pilzbefall der Beschichtung), mit spezieller TSR-Formel, optional in Protect-Qualität (Filmschutz gegen Algen- und Pilzbefall der Beschichtung) | https://cdn.ais-online.de/m2/23/62123/images/35/42732435px3600x3600.jpg
Silicon-Putz KR K2 3649 Protect - 25 kg PG 33 HBW ab 65 | 3649./025.3391 | nach Hersteller-Farbkarte, weiß | Ethylenvinylacetat (EVA), Silikonharz | A2-s1, d0 | diffusionsfähig | wasserverdünnbar | 48,00 - 72,00 | 5,00 - 30,00 | Silicon-Putz mit spezieller Bindemittel-Kombination, verarbeitungsfertig, vielseitig strukturierbar, geprüft als Schlussbeschichtung, bei Bedarf als „Protect-Qualität“ | zur Erzielung dekorative Oberflächen, auf z. B. Außenputz, Fertigbauteilen und intakten Dispersionsfarbenanstrichen, auf Flächen mit lang anhaltender Feuchtebelastung und an hoch wärmegedämmten Fassaden in „Protect-Qualität“ einsetzen | Siliconharzemulsion in Kombination mit Vinylacetat-Ethylen-Copolymer-Dispersion und natürlichen mineralischen Zuschlägen wie Quarze, Kalzite etc. | nach Wahl aus dem Brillux Farbsystem | ≥ 0.3 MPa | V1 hoch | K2, K3 | Kratzputz-Struktur | optional in Protect-Qualität (Filmschutz gegen Algen- und Pilzbefall der Beschichtung), in Protect-Qualität (Filmschutz gegen Algen- und Pilzbefall der Beschichtung), mit spezieller TSR-Formel, optional in Protect-Qualität (Filmschutz gegen Algen- und Pilzbefall der Beschichtung) | https://cdn.ais-online.de/m2/23/62123/images/35/42732435px3600x3600.jpg
Silicon-Putz KR K2 3649 Protect - 25 kg PG 44 HBW 25 bis 64,9 | 3649./025.4491 | nach Hersteller-Farbkarte, weiß | Ethylenvinylacetat (EVA), Silikonharz | A2-s1, d0 | diffusionsfähig | wasserverdünnbar | 48,00 - 72,00 | 5,00 - 30,00 | Silicon-Putz mit spezieller Bindemittel-Kombination, verarbeitungsfertig, vielseitig strukturierbar, geprüft als Schlussbeschichtung, bei Bedarf als „Protect-Qualität“ | zur Erzielung dekorative Oberflächen, auf z. B. Außenputz, Fertigbauteilen und intakten Dispersionsfarbenanstrichen, auf Flächen mit lang anhaltender Feuchtebelastung und an hoch wärmegedämmten Fassaden in „Protect-Qualität“ einsetzen | Siliconharzemulsion in Kombination mit Vinylacetat-Ethylen-Copolymer-Dispersion und natürlichen mineralischen Zuschlägen wie Quarze, Kalzite etc. | nach Wahl aus dem Brillux Farbsystem | ≥ 0.3 MPa | V1 hoch | K2, K3 | Kratzputz-Struktur | optional in Protect-Qualität (Filmschutz gegen Algen- und Pilzbefall der Beschichtung), in Protect-Qualität (Filmschutz gegen Algen- und Pilzbefall der Beschichtung), mit spezieller TSR-Formel, optional in Protect-Qualität (Filmschutz gegen Algen- und Pilzbefall der Beschichtung) | https://cdn.ais-online.de/m2/23/62123/images/35/42732435px3600x3600.jpg
Silicon-Putz KR K2 3649 Protect - 25 kg PG 55 HBW bis 24,9 | 3649./025.5591 | nach Hersteller-Farbkarte, weiß | Ethylenvinylacetat (EVA), Silikonharz | A2-s1, d0 | diffusionsfähig | wasserverdünnbar | 48,00 - 72,00 | 5,00 - 30,00 | Silicon-Putz mit spezieller Bindemittel-Kombination, verarbeitungsfertig, vielseitig strukturierbar, geprüft als Schlussbeschichtung, bei Bedarf als „Protect-Qualität“ | zur Erzielung dekorative Oberflächen, auf z. B. Außenputz, Fertigbauteilen und intakten Dispersionsfarbenanstrichen, auf Flächen mit lang anhaltender Feuchtebelastung und an hoch wärmegedämmten Fassaden in „Protect-Qualität“ einsetzen | Siliconharzemulsion in Kombination mit Vinylacetat-Ethylen-Copolymer-Dispersion und natürlichen mineralischen Zuschlägen wie Quarze, Kalzite etc. | nach Wahl aus dem Brillux Farbsystem | ≥ 0.3 MPa | V1 hoch | K2, K3 | Kratzputz-Struktur | optional in Protect-Qualität (Filmschutz gegen Algen- und Pilzbefall der Beschichtung), in Protect-Qualität (Filmschutz gegen Algen- und Pilzbefall der Beschichtung), mit spezieller TSR-Formel, optional in Protect-Qualität (Filmschutz gegen Algen- und Pilzbefall der Beschichtung) | https://cdn.ais-online.de/m2/23/62123/images/35/42732435px3600x3600.jpg
Silicon-Putz KR K2 3649 Protect - 900 kg weiß | 3649.0900.91 | nach Hersteller-Farbkarte, weiß | Ethylenvinylacetat (EVA), Silikonharz | A2-s1, d0 | diffusionsfähig | wasserverdünnbar | 48,00 - 72,00 | 5,00 - 30,00 | Silicon-Putz mit spezieller Bindemittel-Kombination, verarbeitungsfertig, vielseitig strukturierbar, geprüft als Schlussbeschichtung, bei Bedarf als „Protect-Qualität“ | zur Erzielung dekorative Oberflächen, auf z. B. Außenputz, Fertigbauteilen und intakten Dispersionsfarbenanstrichen, auf Flächen mit lang anhaltender Feuchtebelastung und an hoch wärmegedämmten Fassaden in „Protect-Qualität“ einsetzen | Siliconharzemulsion in Kombination mit Vinylacetat-Ethylen-Copolymer-Dispersion und natürlichen mineralischen Zuschlägen wie Quarze, Kalzite etc. | nach Wahl aus dem Brillux Farbsystem | ≥ 0.3 MPa | V1 hoch | K2, K3 | Kratzputz-Struktur | optional in Protect-Qualität (Filmschutz gegen Algen- und Pilzbefall der Beschichtung), in Protect-Qualität (Filmschutz gegen Algen- und Pilzbefall der Beschichtung), mit spezieller TSR-Formel, optional in Protect-Qualität (Filmschutz gegen Algen- und Pilzbefall der Beschichtung) | https://cdn.ais-online.de/m2/23/62123/images/35/42732435px3600x3600.jpg
Silicon-Putz KR K3 3650 - 25 kg 3310 Preisgruppe 33 HBW ab 65 | 3650./025.3310 | nach Hersteller-Farbkarte, weiß | Ethylenvinylacetat (EVA), Silikonharz | A2-s1, d0 | diffusionsfähig | wasserverdünnbar | 48,00 - 72,00 | 5,00 - 30,00 | Silicon-Putz mit spezieller Bindemittel-Kombination, verarbeitungsfertig, vielseitig strukturierbar, geprüft als Schlussbeschichtung, bei Bedarf als „Protect-Qualität“ | zur Erzielung dekorative Oberflächen, auf z. B. Außenputz, Fertigbauteilen und intakten Dispersionsfarbenanstrichen, auf Flächen mit lang anhaltender Feuchtebelastung und an hoch wärmegedämmten Fassaden in „Protect-Qualität“ einsetzen | Siliconharzemulsion in Kombination mit Vinylacetat-Ethylen-Copolymer-Dispersion und natürlichen mineralischen Zuschlägen wie Quarze, Kalzite etc. | nach Wahl aus dem Brillux Farbsystem | ≥ 0.3 MPa | V1 hoch | K2, K3 | Kratzputz-Struktur | optional in Protect-Qualität (Filmschutz gegen Algen- und Pilzbefall der Beschichtung), in Protect-Qualität (Filmschutz gegen Algen- und Pilzbefall der Beschichtung), mit spezieller TSR-Formel, optional in Protect-Qualität (Filmschutz gegen Algen- und Pilzbefall der Beschichtung) | https://cdn.ais-online.de/m2/23/62123/images/39/42732439px1024x1024.jpg
Silicon-Putz KR K3 3650 - 25 kg 3350 Preisgruppe 33 HBW ab 65 | 3650./025.3350 | nach Hersteller-Farbkarte, weiß | Ethylenvinylacetat (EVA), Silikonharz | A2-s1, d0 | diffusionsfähig | wasserverdünnbar | 48,00 - 72,00 | 5,00 - 30,00 | Silicon-Putz mit spezieller Bindemittel-Kombination, verarbeitungsfertig, vielseitig strukturierbar, geprüft als Schlussbeschichtung, bei Bedarf als „Protect-Qualität“ | zur Erzielung dekorative Oberflächen, auf z. B. Außenputz, Fertigbauteilen und intakten Dispersionsfarbenanstrichen, auf Flächen mit lang anhaltender Feuchtebelastung und an hoch wärmegedämmten Fassaden in „Protect-Qualität“ einsetzen | Siliconharzemulsion in Kombination mit Vinylacetat-Ethylen-Copolymer-Dispersion und natürlichen mineralischen Zuschlägen wie Quarze, Kalzite etc. | nach Wahl aus dem Brillux Farbsystem | ≥ 0.3 MPa | V1 hoch | K2, K3 | Kratzputz-Struktur | optional in Protect-Qualität (Filmschutz gegen Algen- und Pilzbefall der Beschichtung), in Protect-Qualität (Filmschutz gegen Algen- und Pilzbefall der Beschichtung), mit spezieller TSR-Formel, optional in Protect-Qualität (Filmschutz gegen Algen- und Pilzbefall der Beschichtung) | https://cdn.ais-online.de/m2/23/62123/images/39/42732439px1024x1024.jpg
Silicon-Putz KR K3 3650 - 25 kg 4410 Preisgruppe 44 HBW 25 bis 64,9 | 3650./025.4410 | nach Hersteller-Farbkarte, weiß | Ethylenvinylacetat (EVA), Silikonharz | A2-s1, d0 | diffusionsfähig | wasserverdünnbar | 48,00 - 72,00 | 5,00 - 30,00 | Silicon-Putz mit spezieller Bindemittel-Kombination, verarbeitungsfertig, vielseitig strukturierbar, geprüft als Schlussbeschichtung, bei Bedarf als „Protect-Qualität“ | zur Erzielung dekorative Oberflächen, auf z. B. Außenputz, Fertigbauteilen und intakten Dispersionsfarbenanstrichen, auf Flächen mit lang anhaltender Feuchtebelastung und an hoch wärmegedämmten Fassaden in „Protect-Qualität“ einsetzen | Siliconharzemulsion in Kombination mit Vinylacetat-Ethylen-Copolymer-Dispersion und natürlichen mineralischen Zuschlägen wie Quarze, Kalzite etc. | nach Wahl aus dem Brillux Farbsystem | ≥ 0.3 MPa | V1 hoch | K2, K3 | Kratzputz-Struktur | optional in Protect-Qualität (Filmschutz gegen Algen- und Pilzbefall der Beschichtung), in Protect-Qualität (Filmschutz gegen Algen- und Pilzbefall der Beschichtung), mit spezieller TSR-Formel, optional in Protect-Qualität (Filmschutz gegen Algen- und Pilzbefall der Beschichtung) | https://cdn.ais-online.de/m2/23/62123/images/39/42732439px1024x1024.jpg
Silicon-Putz KR K3 3650 - 25 kg 4450 Preisgruppe 44 HBW 25 bis 64,9 | 3650./025.4450 | nach Hersteller-Farbkarte, weiß | Ethylenvinylacetat (EVA), Silikonharz | A2-s1, d0 | diffusionsfähig | wasserverdünnbar | 48,00 - 72,00 | 5,00 - 30,00 | Silicon-Putz mit spezieller Bindemittel-Kombination, verarbeitungsfertig, vielseitig strukturierbar, geprüft als Schlussbeschichtung, bei Bedarf als „Protect-Qualität“ | zur Erzielung dekorative Oberflächen, auf z. B. Außenputz, Fertigbauteilen und intakten Dispersionsfarbenanstrichen, auf Flächen mit lang anhaltender Feuchtebelastung und an hoch wärmegedämmten Fassaden in „Protect-Qualität“ einsetzen | Siliconharzemulsion in Kombination mit Vinylacetat-Ethylen-Copolymer-Dispersion und natürlichen mineralischen Zuschlägen wie Quarze, Kalzite etc. | nach Wahl aus dem Brillux Farbsystem | ≥ 0.3 MPa | V1 hoch | K2, K3 | Kratzputz-Struktur | optional in Protect-Qualität (Filmschutz gegen Algen- und Pilzbefall der Beschichtung), in Protect-Qualität (Filmschutz gegen Algen- und Pilzbefall der Beschichtung), mit spezieller TSR-Formel, optional in Protect-Qualität (Filmschutz gegen Algen- und Pilzbefall der Beschichtung) | https://cdn.ais-online.de/m2/23/62123/images/39/42732439px1024x1024.jpg
Silicon-Putz KR K3 3650 - 25 kg 5510 Preisgruppe 55 HBW bis 24,9 | 3650./025.5510 | nach Hersteller-Farbkarte, weiß | Ethylenvinylacetat (EVA), Silikonharz | A2-s1, d0 | diffusionsfähig | wasserverdünnbar | 48,00 - 72,00 | 5,00 - 30,00 | Silicon-Putz mit spezieller Bindemittel-Kombination, verarbeitungsfertig, vielseitig strukturierbar, geprüft als Schlussbeschichtung, bei Bedarf als „Protect-Qualität“ | zur Erzielung dekorative Oberflächen, auf z. B. Außenputz, Fertigbauteilen und intakten Dispersionsfarbenanstrichen, auf Flächen mit lang anhaltender Feuchtebelastung und an hoch wärmegedämmten Fassaden in „Protect-Qualität“ einsetzen | Siliconharzemulsion in Kombination mit Vinylacetat-Ethylen-Copolymer-Dispersion und natürlichen mineralischen Zuschlägen wie Quarze, Kalzite etc. | nach Wahl aus dem Brillux Farbsystem | ≥ 0.3 MPa | V1 hoch | K2, K3 | Kratzputz-Struktur | optional in Protect-Qualität (Filmschutz gegen Algen- und Pilzbefall der Beschichtung), in Protect-Qualität (Filmschutz gegen Algen- und Pilzbefall der Beschichtung), mit spezieller TSR-Formel, optional in Protect-Qualität (Filmschutz gegen Algen- und Pilzbefall der Beschichtung) | https://cdn.ais-online.de/m2/23/62123/images/39/42732439px1024x1024.jpg
Silicon-Putz KR K3 3650 - 25 kg 5550 Preisgruppe 55 HBW bis 24,9 | 3650./025.5550 | nach Hersteller-Farbkarte, weiß | Ethylenvinylacetat (EVA), Silikonharz | A2-s1, d0 | diffusionsfähig | wasserverdünnbar | 48,00 - 72,00 | 5,00 - 30,00 | Silicon-Putz mit spezieller Bindemittel-Kombination, verarbeitungsfertig, vielseitig strukturierbar, geprüft als Schlussbeschichtung, bei Bedarf als „Protect-Qualität“ | zur Erzielung dekorative Oberflächen, auf z. B. Außenputz, Fertigbauteilen und intakten Dispersionsfarbenanstrichen, auf Flächen mit lang anhaltender Feuchtebelastung und an hoch wärmegedämmten Fassaden in „Protect-Qualität“ einsetzen | Siliconharzemulsion in Kombination mit Vinylacetat-Ethylen-Copolymer-Dispersion und natürlichen mineralischen Zuschlägen wie Quarze, Kalzite etc. | nach Wahl aus dem Brillux Farbsystem | ≥ 0.3 MPa | V1 hoch | K2, K3 | Kratzputz-Struktur | optional in Protect-Qualität (Filmschutz gegen Algen- und Pilzbefall der Beschichtung), in Protect-Qualität (Filmschutz gegen Algen- und Pilzbefall der Beschichtung), mit spezieller TSR-Formel, optional in Protect-Qualität (Filmschutz gegen Algen- und Pilzbefall der Beschichtung) | https://cdn.ais-online.de/m2/23/62123/images/39/42732439px1024x1024.jpg
Silicon-Putz KR K3 3650 - 25 kg weiß | 3650.0025.95 | nach Hersteller-Farbkarte, weiß | Ethylenvinylacetat (EVA), Silikonharz | A2-s1, d0 | diffusionsfähig | wasserverdünnbar | 48,00 - 72,00 | 5,00 - 30,00 | Silicon-Putz mit spezieller Bindemittel-Kombination, verarbeitungsfertig, vielseitig strukturierbar, geprüft als Schlussbeschichtung, bei Bedarf als „Protect-Qualität“ | zur Erzielung dekorative Oberflächen, auf z. B. Außenputz, Fertigbauteilen und intakten Dispersionsfarbenanstrichen, auf Flächen mit lang anhaltender Feuchtebelastung und an hoch wärmegedämmten Fassaden in „Protect-Qualität“ einsetzen | Siliconharzemulsion in Kombination mit Vinylacetat-Ethylen-Copolymer-Dispersion und natürlichen mineralischen Zuschlägen wie Quarze, Kalzite etc. | nach Wahl aus dem Brillux Farbsystem | ≥ 0.3 MPa | V1 hoch | K2, K3 | Kratzputz-Struktur | optional in Protect-Qualität (Filmschutz gegen Algen- und Pilzbefall der Beschichtung), in Protect-Qualität (Filmschutz gegen Algen- und Pilzbefall der Beschichtung), mit spezieller TSR-Formel, optional in Protect-Qualität (Filmschutz gegen Algen- und Pilzbefall der Beschichtung) | https://cdn.ais-online.de/m2/23/62123/images/39/42732439px1024x1024.jpg
Silicon-Putz KR K3 3650 - 25 kg weiß Protect | 3650.0025.91 | nach Hersteller-Farbkarte, weiß | Ethylenvinylacetat (EVA), Silikonharz | A2-s1, d0 | diffusionsfähig | wasserverdünnbar | 48,00 - 72,00 | 5,00 - 30,00 | Silicon-Putz mit spezieller Bindemittel-Kombination, verarbeitungsfertig, vielseitig strukturierbar, geprüft als Schlussbeschichtung, bei Bedarf als „Protect-Qualität“ | zur Erzielung dekorative Oberflächen, auf z. B. Außenputz, Fertigbauteilen und intakten Dispersionsfarbenanstrichen, auf Flächen mit lang anhaltender Feuchtebelastung und an hoch wärmegedämmten Fassaden in „Protect-Qualität“ einsetzen | Siliconharzemulsion in Kombination mit Vinylacetat-Ethylen-Copolymer-Dispersion und natürlichen mineralischen Zuschlägen wie Quarze, Kalzite etc. | nach Wahl aus dem Brillux Farbsystem | ≥ 0.3 MPa | V1 hoch | K2, K3 | Kratzputz-Struktur | optional in Protect-Qualität (Filmschutz gegen Algen- und Pilzbefall der Beschichtung), in Protect-Qualität (Filmschutz gegen Algen- und Pilzbefall der Beschichtung), mit spezieller TSR-Formel, optional in Protect-Qualität (Filmschutz gegen Algen- und Pilzbefall der Beschichtung) | https://cdn.ais-online.de/m2/23/62123/images/39/42732439px1024x1024.jpg
Silicon-Putz KR K3 3650 Protect - 25 kg PG 33 HBW ab 65 | 3650./025.3391 | nach Hersteller-Farbkarte, weiß | Ethylenvinylacetat (EVA), Silikonharz | A2-s1, d0 | diffusionsfähig | wasserverdünnbar | 48,00 - 72,00 | 5,00 - 30,00 | Silicon-Putz mit spezieller Bindemittel-Kombination, verarbeitungsfertig, vielseitig strukturierbar, geprüft als Schlussbeschichtung, bei Bedarf als „Protect-Qualität“ | zur Erzielung dekorative Oberflächen, auf z. B. Außenputz, Fertigbauteilen und intakten Dispersionsfarbenanstrichen, auf Flächen mit lang anhaltender Feuchtebelastung und an hoch wärmegedämmten Fassaden in „Protect-Qualität“ einsetzen | Siliconharzemulsion in Kombination mit Vinylacetat-Ethylen-Copolymer-Dispersion und natürlichen mineralischen Zuschlägen wie Quarze, Kalzite etc. | nach Wahl aus dem Brillux Farbsystem | ≥ 0.3 MPa | V1 hoch | K2, K3 | Kratzputz-Struktur | optional in Protect-Qualität (Filmschutz gegen Algen- und Pilzbefall der Beschichtung), in Protect-Qualität (Filmschutz gegen Algen- und Pilzbefall der Beschichtung), mit spezieller TSR-Formel, optional in Protect-Qualität (Filmschutz gegen Algen- und Pilzbefall der Beschichtung) | https://cdn.ais-online.de/m2/23/62123/images/39/42732439px1024x1024.jpg
Silicon-Putz KR K3 3650 Protect - 25 kg PG 44 HBW 25 bis 64,9 | 3650./025.4491 | nach Hersteller-Farbkarte, weiß | Ethylenvinylacetat (EVA), Silikonharz | A2-s1, d0 | diffusionsfähig | wasserverdünnbar | 48,00 - 72,00 | 5,00 - 30,00 | Silicon-Putz mit spezieller Bindemittel-Kombination, verarbeitungsfertig, vielseitig strukturierbar, geprüft als Schlussbeschichtung, bei Bedarf als „Protect-Qualität“ | zur Erzielung dekorative Oberflächen, auf z. B. Außenputz, Fertigbauteilen und intakten Dispersionsfarbenanstrichen, auf Flächen mit lang anhaltender Feuchtebelastung und an hoch wärmegedämmten Fassaden in „Protect-Qualität“ einsetzen | Siliconharzemulsion in Kombination mit Vinylacetat-Ethylen-Copolymer-Dispersion und natürlichen mineralischen Zuschlägen wie Quarze, Kalzite etc. | nach Wahl aus dem Brillux Farbsystem | ≥ 0.3 MPa | V1 hoch | K2, K3 | Kratzputz-Struktur | optional in Protect-Qualität (Filmschutz gegen Algen- und Pilzbefall der Beschichtung), in Protect-Qualität (Filmschutz gegen Algen- und Pilzbefall der Beschichtung), mit spezieller TSR-Formel, optional in Protect-Qualität (Filmschutz gegen Algen- und Pilzbefall der Beschichtung) | https://cdn.ais-online.de/m2/23/62123/images/39/42732439px1024x1024.jpg
Silicon-Putz KR K3 3650 Protect - 25 kg PG 55 HBW bis 24,9 | 3650./025.5591 | nach Hersteller-Farbkarte, weiß | Ethylenvinylacetat (EVA), Silikonharz | A2-s1, d0 | diffusionsfähig | wasserverdünnbar | 48,00 - 72,00 | 5,00 - 30,00 | Silicon-Putz mit spezieller Bindemittel-Kombination, verarbeitungsfertig, vielseitig strukturierbar, geprüft als Schlussbeschichtung, bei Bedarf als „Protect-Qualität“ | zur Erzielung dekorative Oberflächen, auf z. B. Außenputz, Fertigbauteilen und intakten Dispersionsfarbenanstrichen, auf Flächen mit lang anhaltender Feuchtebelastung und an hoch wärmegedämmten Fassaden in „Protect-Qualität“ einsetzen | Siliconharzemulsion in Kombination mit Vinylacetat-Ethylen-Copolymer-Dispersion und natürlichen mineralischen Zuschlägen wie Quarze, Kalzite etc. | nach Wahl aus dem Brillux Farbsystem | ≥ 0.3 MPa | V1 hoch | K2, K3 | Kratzputz-Struktur | optional in Protect-Qualität (Filmschutz gegen Algen- und Pilzbefall der Beschichtung), in Protect-Qualität (Filmschutz gegen Algen- und Pilzbefall der Beschichtung), mit spezieller TSR-Formel, optional in Protect-Qualität (Filmschutz gegen Algen- und Pilzbefall der Beschichtung) | https://cdn.ais-online.de/m2/23/62123/images/39/42732439px1024x1024.jpg
Silicon-Putz KR K3 3650 Protect - 900 kg weiß | 3650.0900.91 | nach Hersteller-Farbkarte, weiß | Ethylenvinylacetat (EVA), Silikonharz | A2-s1, d0 | diffusionsfähig | wasserverdünnbar | 48,00 - 72,00 | 5,00 - 30,00 | Silicon-Putz mit spezieller Bindemittel-Kombination, verarbeitungsfertig, vielseitig strukturierbar, geprüft als Schlussbeschichtung, bei Bedarf als „Protect-Qualität“ | zur Erzielung dekorative Oberflächen, auf z. B. Außenputz, Fertigbauteilen und intakten Dispersionsfarbenanstrichen, auf Flächen mit lang anhaltender Feuchtebelastung und an hoch wärmegedämmten Fassaden in „Protect-Qualität“ einsetzen | Siliconharzemulsion in Kombination mit Vinylacetat-Ethylen-Copolymer-Dispersion und natürlichen mineralischen Zuschlägen wie Quarze, Kalzite etc. | nach Wahl aus dem Brillux Farbsystem | ≥ 0.3 MPa | V1 hoch | K2, K3 | Kratzputz-Struktur | optional in Protect-Qualität (Filmschutz gegen Algen- und Pilzbefall der Beschichtung), in Protect-Qualität (Filmschutz gegen Algen- und Pilzbefall der Beschichtung), mit spezieller TSR-Formel, optional in Protect-Qualität (Filmschutz gegen Algen- und Pilzbefall der Beschichtung) | https://cdn.ais-online.de/m2/23/62123/images/39/42732439px1024x1024.jpg
Silicon-Putz KR K3 3650 TSR-Formel - 25 kg Preisgr.66 für HBW<20 auf WDVS | 3650./025.6610 | nach Hersteller-Farbkarte, weiß | Ethylenvinylacetat (EVA), Silikonharz | A2-s1, d0 | diffusionsfähig | wasserverdünnbar | 48,00 - 72,00 | 5,00 - 30,00 | Silicon-Putz mit spezieller Bindemittel-Kombination, verarbeitungsfertig, vielseitig strukturierbar, geprüft als Schlussbeschichtung, bei Bedarf als „Protect-Qualität“ | zur Erzielung dekorative Oberflächen, auf z. B. Außenputz, Fertigbauteilen und intakten Dispersionsfarbenanstrichen, auf Flächen mit lang anhaltender Feuchtebelastung und an hoch wärmegedämmten Fassaden in „Protect-Qualität“ einsetzen | Siliconharzemulsion in Kombination mit Vinylacetat-Ethylen-Copolymer-Dispersion und natürlichen mineralischen Zuschlägen wie Quarze, Kalzite etc. | nach Wahl aus dem Brillux Farbsystem | ≥ 0.3 MPa | V1 hoch | K2, K3 | Kratzputz-Struktur | optional in Protect-Qualität (Filmschutz gegen Algen- und Pilzbefall der Beschichtung), in Protect-Qualität (Filmschutz gegen Algen- und Pilzbefall der Beschichtung), mit spezieller TSR-Formel, optional in Protect-Qualität (Filmschutz gegen Algen- und Pilzbefall der Beschichtung) | https://cdn.ais-online.de/m2/23/62123/images/39/42732439px1024x1024.jpg
powered by Heinze