## Brillux
Brillux
Name | HAN | Farbton | Oberfläche | Werkstoff | Diffusionsverhalten | Lösemittelhaltigkeit / Wasserverdünnbarkeit | Dichte (kg/m³) | pH-Wert | Trocknungszeit (min) | Ausführung | Anwendungsbereich | Werkstoffbasis | Eigenschaften | Farbton | Klasse der Wasserdampfdurchlässigkeit | Klasse des Wasseraufnahmekoeffizienten | Wasseraufnahmekoeffizient w-Wert (kg/(m²⋅h^0.5)) | Wasserdampfdurchlässigkeit Sd (H2O) (m) | Beständigkeit | Bilder
Brillux Silikat Fassadenfarbe |  | nach Hersteller-Farbkarte, weiß | matt | Silikat | diffusionsfähig | wasserverdünnbar | 1.430,00 - 1.440,00 | 11,00 | 720,00 | einkomponentige, egalisierende Fassadenfarbe auf Silikatbasis, verkieselnd, tuchmatt, gut deckend, hoch wasserdampfdiffusionsfähig, mineralischer Charakter, mineralischer Charakter, erzeugt ausgeglichenen Wasserhaushalt an der Fassadenoberfläche, wirkt auf natürliche Weise gegen Mikroorganismen, schützt stark saugfähige Putze vor übermäßiger Wasseraufnahme, hohe Wasserdampfdiffusionsfähigkeit | Fassadenanstriche auf Mineral- und Silikat-Putzen bzw. Silikatfarben, für MineralLeichtputz bzw. Silikat-Putz im WDVS, auf tragfähigen organisch gebundenen Putzen und Fassadenfarben, auch für lasierende Gestaltungen, auf Flächen mit lang anhaltender Feuchtebelastung sowie an hoch wärmegedämmten Fassadenfarbe als „Protect-Qualität“ einsetzen, tragfähige, mineralischen Untergründe, Silikat-Putz HP, Kalksandsteinmauerwerk, Silikat- und Mineralfarbenbeschichtungen, Anstrich historischer bzw. denkmalgeschützter Bauten, als Schutzanstrich in WDVS, in Verbindung mit einem haftvermittelndem Kontaktanstrich auch auf tragfähigen, nicht elastischen, verseifungsbeständigen, matten organischen Altbeschichtungen einsetzbar | Kaliwasserglas mit organischen Stabilisatoren | wetterbeständig, wetterbeständig ¦ hochdeckend | nach Wahl aus dem Brillux Farbsystem | Klasse I | Klasse III, Klasse II | < 0.1, < 0.2 | < 0.03 | geringe Verschmutzungsneigung | https://cdn.ais-online.de/m2/23/62123/images/31/45120531px600x600.jpg https://cdn.ais-online.de/m2/23/62123/images/27/45120527px450x450.jpg
Silikat-Fassadenfarbe HP 1801 - 15 Liter altweiß | 1801.0015.96 | nach Hersteller-Farbkarte, weiß | matt | Silikat | diffusionsfähig | wasserverdünnbar | 1.430,00 - 1.440,00 | 11,00 | 720,00 | einkomponentige, egalisierende Fassadenfarbe auf Silikatbasis, verkieselnd, tuchmatt, gut deckend, hoch wasserdampfdiffusionsfähig, mineralischer Charakter, mineralischer Charakter, erzeugt ausgeglichenen Wasserhaushalt an der Fassadenoberfläche, wirkt auf natürliche Weise gegen Mikroorganismen, schützt stark saugfähige Putze vor übermäßiger Wasseraufnahme, hohe Wasserdampfdiffusionsfähigkeit | Fassadenanstriche auf Mineral- und Silikat-Putzen bzw. Silikatfarben, für MineralLeichtputz bzw. Silikat-Putz im WDVS, auf tragfähigen organisch gebundenen Putzen und Fassadenfarben, auch für lasierende Gestaltungen, auf Flächen mit lang anhaltender Feuchtebelastung sowie an hoch wärmegedämmten Fassadenfarbe als „Protect-Qualität“ einsetzen, tragfähige, mineralischen Untergründe, Silikat-Putz HP, Kalksandsteinmauerwerk, Silikat- und Mineralfarbenbeschichtungen, Anstrich historischer bzw. denkmalgeschützter Bauten, als Schutzanstrich in WDVS, in Verbindung mit einem haftvermittelndem Kontaktanstrich auch auf tragfähigen, nicht elastischen, verseifungsbeständigen, matten organischen Altbeschichtungen einsetzbar | Kaliwasserglas mit organischen Stabilisatoren | wetterbeständig, wetterbeständig ¦ hochdeckend | nach Wahl aus dem Brillux Farbsystem | Klasse I | Klasse III, Klasse II | < 0.1, < 0.2 | < 0.03 | geringe Verschmutzungsneigung | https://cdn.ais-online.de/m2/23/62123/images/27/45120527px450x450.jpg
Silikat-Fassadenfarbe HP 1801 - 15 Liter weiß | 1801.0015.95 | nach Hersteller-Farbkarte, weiß | matt | Silikat | diffusionsfähig | wasserverdünnbar | 1.430,00 - 1.440,00 | 11,00 | 720,00 | einkomponentige, egalisierende Fassadenfarbe auf Silikatbasis, verkieselnd, tuchmatt, gut deckend, hoch wasserdampfdiffusionsfähig, mineralischer Charakter, mineralischer Charakter, erzeugt ausgeglichenen Wasserhaushalt an der Fassadenoberfläche, wirkt auf natürliche Weise gegen Mikroorganismen, schützt stark saugfähige Putze vor übermäßiger Wasseraufnahme, hohe Wasserdampfdiffusionsfähigkeit | Fassadenanstriche auf Mineral- und Silikat-Putzen bzw. Silikatfarben, für MineralLeichtputz bzw. Silikat-Putz im WDVS, auf tragfähigen organisch gebundenen Putzen und Fassadenfarben, auch für lasierende Gestaltungen, auf Flächen mit lang anhaltender Feuchtebelastung sowie an hoch wärmegedämmten Fassadenfarbe als „Protect-Qualität“ einsetzen, tragfähige, mineralischen Untergründe, Silikat-Putz HP, Kalksandsteinmauerwerk, Silikat- und Mineralfarbenbeschichtungen, Anstrich historischer bzw. denkmalgeschützter Bauten, als Schutzanstrich in WDVS, in Verbindung mit einem haftvermittelndem Kontaktanstrich auch auf tragfähigen, nicht elastischen, verseifungsbeständigen, matten organischen Altbeschichtungen einsetzbar | Kaliwasserglas mit organischen Stabilisatoren | wetterbeständig, wetterbeständig ¦ hochdeckend | nach Wahl aus dem Brillux Farbsystem | Klasse I | Klasse III, Klasse II | < 0.1, < 0.2 | < 0.03 | geringe Verschmutzungsneigung | https://cdn.ais-online.de/m2/23/62123/images/27/45120527px450x450.jpg
Silikat-Fassadenfarbe HP 1801 - 2.5 Liter weiß | 1801.02,5.95 | nach Hersteller-Farbkarte, weiß | matt | Silikat | diffusionsfähig | wasserverdünnbar | 1.430,00 - 1.440,00 | 11,00 | 720,00 | einkomponentige, egalisierende Fassadenfarbe auf Silikatbasis, verkieselnd, tuchmatt, gut deckend, hoch wasserdampfdiffusionsfähig, mineralischer Charakter, mineralischer Charakter, erzeugt ausgeglichenen Wasserhaushalt an der Fassadenoberfläche, wirkt auf natürliche Weise gegen Mikroorganismen, schützt stark saugfähige Putze vor übermäßiger Wasseraufnahme, hohe Wasserdampfdiffusionsfähigkeit | Fassadenanstriche auf Mineral- und Silikat-Putzen bzw. Silikatfarben, für MineralLeichtputz bzw. Silikat-Putz im WDVS, auf tragfähigen organisch gebundenen Putzen und Fassadenfarben, auch für lasierende Gestaltungen, auf Flächen mit lang anhaltender Feuchtebelastung sowie an hoch wärmegedämmten Fassadenfarbe als „Protect-Qualität“ einsetzen, tragfähige, mineralischen Untergründe, Silikat-Putz HP, Kalksandsteinmauerwerk, Silikat- und Mineralfarbenbeschichtungen, Anstrich historischer bzw. denkmalgeschützter Bauten, als Schutzanstrich in WDVS, in Verbindung mit einem haftvermittelndem Kontaktanstrich auch auf tragfähigen, nicht elastischen, verseifungsbeständigen, matten organischen Altbeschichtungen einsetzbar | Kaliwasserglas mit organischen Stabilisatoren | wetterbeständig, wetterbeständig ¦ hochdeckend | nach Wahl aus dem Brillux Farbsystem | Klasse I | Klasse III, Klasse II | < 0.1, < 0.2 | < 0.03 | geringe Verschmutzungsneigung | https://cdn.ais-online.de/m2/23/62123/images/27/45120527px450x450.jpg
Silikat-Finish 1811 - 15 Liter Protect weiß | 1811.0015.91 | nach Hersteller-Farbkarte, weiß | matt | Silikat | diffusionsfähig | wasserverdünnbar | 1.430,00 - 1.440,00 | 11,00 | 720,00 | einkomponentige, egalisierende Fassadenfarbe auf Silikatbasis, verkieselnd, tuchmatt, gut deckend, hoch wasserdampfdiffusionsfähig, mineralischer Charakter, mineralischer Charakter, erzeugt ausgeglichenen Wasserhaushalt an der Fassadenoberfläche, wirkt auf natürliche Weise gegen Mikroorganismen, schützt stark saugfähige Putze vor übermäßiger Wasseraufnahme, hohe Wasserdampfdiffusionsfähigkeit | Fassadenanstriche auf Mineral- und Silikat-Putzen bzw. Silikatfarben, für MineralLeichtputz bzw. Silikat-Putz im WDVS, auf tragfähigen organisch gebundenen Putzen und Fassadenfarben, auch für lasierende Gestaltungen, auf Flächen mit lang anhaltender Feuchtebelastung sowie an hoch wärmegedämmten Fassadenfarbe als „Protect-Qualität“ einsetzen, tragfähige, mineralischen Untergründe, Silikat-Putz HP, Kalksandsteinmauerwerk, Silikat- und Mineralfarbenbeschichtungen, Anstrich historischer bzw. denkmalgeschützter Bauten, als Schutzanstrich in WDVS, in Verbindung mit einem haftvermittelndem Kontaktanstrich auch auf tragfähigen, nicht elastischen, verseifungsbeständigen, matten organischen Altbeschichtungen einsetzbar | Kaliwasserglas mit organischen Stabilisatoren | wetterbeständig, wetterbeständig ¦ hochdeckend | nach Wahl aus dem Brillux Farbsystem | Klasse I | Klasse III, Klasse II | < 0.1, < 0.2 | < 0.03 | geringe Verschmutzungsneigung | https://cdn.ais-online.de/m2/23/62123/images/31/45120531px600x600.jpg
Silikat-Finish 1811 - 15 Liter weiß | 1811.0015.95 | nach Hersteller-Farbkarte, weiß | matt | Silikat | diffusionsfähig | wasserverdünnbar | 1.430,00 - 1.440,00 | 11,00 | 720,00 | einkomponentige, egalisierende Fassadenfarbe auf Silikatbasis, verkieselnd, tuchmatt, gut deckend, hoch wasserdampfdiffusionsfähig, mineralischer Charakter, mineralischer Charakter, erzeugt ausgeglichenen Wasserhaushalt an der Fassadenoberfläche, wirkt auf natürliche Weise gegen Mikroorganismen, schützt stark saugfähige Putze vor übermäßiger Wasseraufnahme, hohe Wasserdampfdiffusionsfähigkeit | Fassadenanstriche auf Mineral- und Silikat-Putzen bzw. Silikatfarben, für MineralLeichtputz bzw. Silikat-Putz im WDVS, auf tragfähigen organisch gebundenen Putzen und Fassadenfarben, auch für lasierende Gestaltungen, auf Flächen mit lang anhaltender Feuchtebelastung sowie an hoch wärmegedämmten Fassadenfarbe als „Protect-Qualität“ einsetzen, tragfähige, mineralischen Untergründe, Silikat-Putz HP, Kalksandsteinmauerwerk, Silikat- und Mineralfarbenbeschichtungen, Anstrich historischer bzw. denkmalgeschützter Bauten, als Schutzanstrich in WDVS, in Verbindung mit einem haftvermittelndem Kontaktanstrich auch auf tragfähigen, nicht elastischen, verseifungsbeständigen, matten organischen Altbeschichtungen einsetzbar | Kaliwasserglas mit organischen Stabilisatoren | wetterbeständig, wetterbeständig ¦ hochdeckend | nach Wahl aus dem Brillux Farbsystem | Klasse I | Klasse III, Klasse II | < 0.1, < 0.2 | < 0.03 | geringe Verschmutzungsneigung | https://cdn.ais-online.de/m2/23/62123/images/31/45120531px600x600.jpg
Silikat-Finish 1811 TSR-Formel - 15 Liter Farbsystem | 1811.t0015.XXXX | nach Hersteller-Farbkarte, weiß | matt | Silikat | diffusionsfähig | wasserverdünnbar | 1.430,00 - 1.440,00 | 11,00 | 720,00 | einkomponentige, egalisierende Fassadenfarbe auf Silikatbasis, verkieselnd, tuchmatt, gut deckend, hoch wasserdampfdiffusionsfähig, mineralischer Charakter, mineralischer Charakter, erzeugt ausgeglichenen Wasserhaushalt an der Fassadenoberfläche, wirkt auf natürliche Weise gegen Mikroorganismen, schützt stark saugfähige Putze vor übermäßiger Wasseraufnahme, hohe Wasserdampfdiffusionsfähigkeit | Fassadenanstriche auf Mineral- und Silikat-Putzen bzw. Silikatfarben, für MineralLeichtputz bzw. Silikat-Putz im WDVS, auf tragfähigen organisch gebundenen Putzen und Fassadenfarben, auch für lasierende Gestaltungen, auf Flächen mit lang anhaltender Feuchtebelastung sowie an hoch wärmegedämmten Fassadenfarbe als „Protect-Qualität“ einsetzen, tragfähige, mineralischen Untergründe, Silikat-Putz HP, Kalksandsteinmauerwerk, Silikat- und Mineralfarbenbeschichtungen, Anstrich historischer bzw. denkmalgeschützter Bauten, als Schutzanstrich in WDVS, in Verbindung mit einem haftvermittelndem Kontaktanstrich auch auf tragfähigen, nicht elastischen, verseifungsbeständigen, matten organischen Altbeschichtungen einsetzbar | Kaliwasserglas mit organischen Stabilisatoren | wetterbeständig, wetterbeständig ¦ hochdeckend | nach Wahl aus dem Brillux Farbsystem | Klasse I | Klasse III, Klasse II | < 0.1, < 0.2 | < 0.03 | geringe Verschmutzungsneigung | https://cdn.ais-online.de/m2/23/62123/images/31/45120531px600x600.jpg
Silikat-Finish 1811 TSR-Formel - 2.5 Liter Farbsystem | 1811.t025.XXXX | nach Hersteller-Farbkarte, weiß | matt | Silikat | diffusionsfähig | wasserverdünnbar | 1.430,00 - 1.440,00 | 11,00 | 720,00 | einkomponentige, egalisierende Fassadenfarbe auf Silikatbasis, verkieselnd, tuchmatt, gut deckend, hoch wasserdampfdiffusionsfähig, mineralischer Charakter, mineralischer Charakter, erzeugt ausgeglichenen Wasserhaushalt an der Fassadenoberfläche, wirkt auf natürliche Weise gegen Mikroorganismen, schützt stark saugfähige Putze vor übermäßiger Wasseraufnahme, hohe Wasserdampfdiffusionsfähigkeit | Fassadenanstriche auf Mineral- und Silikat-Putzen bzw. Silikatfarben, für MineralLeichtputz bzw. Silikat-Putz im WDVS, auf tragfähigen organisch gebundenen Putzen und Fassadenfarben, auch für lasierende Gestaltungen, auf Flächen mit lang anhaltender Feuchtebelastung sowie an hoch wärmegedämmten Fassadenfarbe als „Protect-Qualität“ einsetzen, tragfähige, mineralischen Untergründe, Silikat-Putz HP, Kalksandsteinmauerwerk, Silikat- und Mineralfarbenbeschichtungen, Anstrich historischer bzw. denkmalgeschützter Bauten, als Schutzanstrich in WDVS, in Verbindung mit einem haftvermittelndem Kontaktanstrich auch auf tragfähigen, nicht elastischen, verseifungsbeständigen, matten organischen Altbeschichtungen einsetzbar | Kaliwasserglas mit organischen Stabilisatoren | wetterbeständig, wetterbeständig ¦ hochdeckend | nach Wahl aus dem Brillux Farbsystem | Klasse I | Klasse III, Klasse II | < 0.1, < 0.2 | < 0.03 | geringe Verschmutzungsneigung | https://cdn.ais-online.de/m2/23/62123/images/31/45120531px600x600.jpg
powered by Heinze