## Brillux
Brillux
Name | HAN | Anwendungsgebiet Wärmedämmstoff | Ausführung | Farbton | Oberfläche | Werkstoff | Breite (mm) | Länge (mm) | Befestigung | Brandverhalten | Kantenausführung | Bemessungswert Wärmeleitfähigkeit (W/(m*K)) | Nennwert der Wärmeleitfähigkeit (W/(m*K)) | Wasserdampfdiffusionswiderstandszahl | Schadstoffe | Bilder
Brillux Sockel-Dämmplatte |  | SA | Platte | weiß | glatt | Hartschaum | 500,00 | 1.000,00 | kleben | E | gerade | 0,04 | 0,03 | 40,00 - 100,00 | chemisch und biologisch neutral | https://cdn.ais-online.de/m2/23/62123/images/71/45120571px450x450.jpg
Sockel-Dämmplatte 3732 - 22cm Sockel SA WLG 035 | 3732.0220.0 | SA | Platte | weiß | glatt | Hartschaum | 500,00 | 1.000,00 | kleben | E | gerade | 0,04 | 0,03 | 40,00 - 100,00 | chemisch und biologisch neutral | https://cdn.ais-online.de/m2/23/62123/images/71/45120571px450x450.jpg
Sockel-Dämmplatte 3732 - 24cm Sockel SA WLG 035 | 3732.0240.0 | SA | Platte | weiß | glatt | Hartschaum | 500,00 | 1.000,00 | kleben | E | gerade | 0,04 | 0,03 | 40,00 - 100,00 | chemisch und biologisch neutral | https://cdn.ais-online.de/m2/23/62123/images/71/45120571px450x450.jpg
Sockel-Dämmplatte 3732 - 26cm Sockel SA WLG 035 | 3732.0260.0 | SA | Platte | weiß | glatt | Hartschaum | 500,00 | 1.000,00 | kleben | E | gerade | 0,04 | 0,03 | 40,00 - 100,00 | chemisch und biologisch neutral | https://cdn.ais-online.de/m2/23/62123/images/71/45120571px450x450.jpg
Sockel-Dämmplatte 3732 - 28cm Sockel SA WLG 035 | 3732.0280.0 | SA | Platte | weiß | glatt | Hartschaum | 500,00 | 1.000,00 | kleben | E | gerade | 0,04 | 0,03 | 40,00 - 100,00 | chemisch und biologisch neutral | https://cdn.ais-online.de/m2/23/62123/images/71/45120571px450x450.jpg
Sockel-Dämmplatte 3732 - 2cm Sockel SA WLG 035 | 3732.0020.0 | SA | Platte | weiß | glatt | Hartschaum | 500,00 | 1.000,00 | kleben | E | gerade | 0,04 | 0,03 | 40,00 - 100,00 | chemisch und biologisch neutral | https://cdn.ais-online.de/m2/23/62123/images/71/45120571px450x450.jpg
Sockel-Dämmplatte 3732 - 30cm Sockel SA WLG 035 | 3732.0300.0 | SA | Platte | weiß | glatt | Hartschaum | 500,00 | 1.000,00 | kleben | E | gerade | 0,04 | 0,03 | 40,00 - 100,00 | chemisch und biologisch neutral | https://cdn.ais-online.de/m2/23/62123/images/71/45120571px450x450.jpg
Sockel-Dämmplatte 3732 - 3cm Sockel SA WLG 035 | 3732.0030.0 | SA | Platte | weiß | glatt | Hartschaum | 500,00 | 1.000,00 | kleben | E | gerade | 0,04 | 0,03 | 40,00 - 100,00 | chemisch und biologisch neutral | https://cdn.ais-online.de/m2/23/62123/images/71/45120571px450x450.jpg
Sockel-Dämmplatte 3732 - 4cm Sockel SA WLG 035 | 3732.0040.0 | SA | Platte | weiß | glatt | Hartschaum | 500,00 | 1.000,00 | kleben | E | gerade | 0,04 | 0,03 | 40,00 - 100,00 | chemisch und biologisch neutral | https://cdn.ais-online.de/m2/23/62123/images/71/45120571px450x450.jpg
powered by Heinze