## Brillux
Brillux
Name | HAN | Ausführung | Farbton | Breite (mm) | Länge (mm) | Befestigung | Brandverhalten | Diffusionsverhalten | Druckfestigkeit (N/mm²) | Gewicht (kg/m²) | Rohdichte (kg/m³) | sd-Wert (m) | Ausführung | Anwendungsbereich | Bilder
Brillux WDVS Wandschutzplatte | 3680.0002.0 | Platte | grau | 620,00 | 1.250,00 | dübeln, kleben | A1 | diffusionsfähig | 7,70 | 12,96 | 1.350,00 | 0,15 | Putzträgerplatte auf Basis Calciumsilikat | Erhöhung der mechanischen Widerstandsfähigkeit in besonders stoßgefährdeten Bereichen, Sockelflächen/Durchfahrten/Hauseingängen/usw., in allen Brillux WDVS einsetzbar | https://cdn.ais-online.de/m2/23/62123/images/36/42732336px3543x3543.jpg
powered by Heinze