## Brillux
Brillux
Name | HAN | Farbton | Werkstoff | Brandverhalten | Diffusionsfähigkeit | Lösemittelhaltigkeit / Wasserverdünnbarkeit | Korngröße (mm) | Trocknungszeit [h] (h) | Verarbeitungstemperatur (°C) | Ausführung | Anwendungsbereich | Beständigkeit | Werkstoffbasis | Eigenschaften | Farbton | Haftfestigkeit | Wasserdampfdurchlässigkeit | Bilder
Buntsteinputz 3552 - 1-2 mm Ton 5101 | 3552.0020.5101 | blau | Acrylat | E | diffusionsfähig | wasserverdünnbar | 1,00 - 2,00 | 72,00 | 5,00 - 30,00 | Natursteinputz für fugenlose dekorative Wandbeschichtungen, haftfest, zähelastisch | zur Erzielung dekorativer und hoch strapazierfähiger Oberflächen, auf ebenen Untergründen, z. B. Außenputz, besonders auf Sockelflächen | hoch strapazierfähig | Acrylat-Copolymer-Dispersionen mit Dekorsplitte und -körnungen | wetterbeständig | 5101 blau-metallic | ≥ 0.3 MPa | V2 mittel | https://cdn.ais-online.de/m2/23/62123/images/50/42732450px3200x3200.jpg
powered by Heinze