## Brillux
Brillux
Name | HAN | Werkstoff | Brandverhalten | Diffusionsfähigkeit | Lösemittelhaltigkeit / Wasserverdünnbarkeit | Korngröße (mm) | Trocknungszeit [h] (h) | Verarbeitungstemperatur (°C) | Ausführung | Anwendungsbereich | Beständigkeit | Werkstoffbasis | Eigenschaften | Farbton | Haftfestigkeit | Wasserdampfdurchlässigkeit | Bilder
Buntsteinputz 3552 - 2-3 mm Ton 7430 | 3552.0020.7430 | Acrylat | E | diffusionsfähig | wasserverdünnbar | 2,00 - 3,00 | 72,00 | 5,00 - 30,00 | Natursteinputz für fugenlose dekorative Wandbeschichtungen, haftfest, zähelastisch | zur Erzielung dekorativer und hoch strapazierfähiger Oberflächen, auf ebenen Untergründen, z. B. Außenputz, besonders auf Sockelflächen | hoch strapazierfähig | Acrylat-Copolymer-Dispersionen mit Dekorsplitte und -körnungen | wetterbeständig | 7430 | ≥ 0.3 MPa | V2 mittel | https://cdn.ais-online.de/m2/23/62123/images/50/42732450px3200x3200.jpg https://cdn.ais-online.de/m2/23/62123/images/75/42732675px3543x3543.jpg https://cdn.ais-online.de/m2/23/62123/images/76/42732676px3543x3543.jpg
powered by Heinze