## Brillux
Brillux
Name | HAN | Farbton | Oberfläche | Werkstoff | Dichte (kg/m³) | Trocknungszeit (min) | Werkstoffbasis | Wassergefährdungsklasse nach VwVwS | Bilder
Hydro-Fassadenimprägnierung 512 - 1 Liter | 512.0001.0 | farblos | matt | Silikonharz | 950,00 - 970,00 | 720,00 | Alkylsiliconharz | WGK 1 | https://cdn.ais-online.de/m2/23/62123/images/66/42732666px1024x1024.jpg
powered by Heinze