## Brillux
Brillux
Name | HAN | Anwendungsgebiet Wärmedämmstoff | Ausführung | Farbton | Oberfläche | Werkstoff | Breite (mm) | Länge (mm) | Befestigung | Brandverhalten | Diffusionsverhalten | Kantenausführung | Bemessungswert Wärmeleitfähigkeit (W/(m*K)) | Wärmeleitfähigkeit (W/(m*K)) | Wasserdampfdiffusionswiderstandszahl | Oberfläche | Anwendungsgebiet | Nutzmaße (mm) | Schadstoffe | Bilder
Kellerdecken-Dämmplatte 3647 - Hartschaum EPS 035 DI 80mm | 3647.0080.0 | DI | Platte | weiß | strukturiert | Hartschaum | 500,00 | 500,00 | dübeln, kleben | E | diffusionsfähig | gefast, Nut und Feder | 0,04 | 0,03 | 30,00 - 70,00 | porenstrukturiert | Kellerdecken auf der Kaltseite | 487 x 487 | HBCD-frei, toxikologisch unbedenklich | https://cdn.ais-online.de/m2/23/62123/images/37/45120537px450x450.jpg https://cdn.ais-online.de/m2/23/62123/images/51/45120551px523x640.jpg
powered by Heinze