## Brillux
Brillux
Name | HAN | Farbton | Brandverhalten | Diffusionsfähigkeit | Trocknungszeit [h] (h) | Verarbeitungstemperatur (°C) | Ausführung | Anwendungsbereich | Werkstoffbasis | Farbton | Haftfestigkeit | Wärmeleitfähigkeit (λ10 dry mat) für P = 50% in [W/(m*K) | Wärmeleitfähigkeit (λ10 dry mat) für P = 90% in [W/(m*K) | Bilder
Mineral-Leichtputz G 3679 - 25 kg weiß | 3679.0025.95 | weiß | A2-s1, d0 | diffusionsfähig | 72,00 | 5,00 - 30,00 | mineralischer Glattputz aus genormten mineralischen Bindemitteln, mineralischen Leichtzuschlägen und organischen Vergütungen, filzbar, äußerst wasserdampfdiffusionsfähig, sehr haftfest, frei strukturierbar | zur Erzielung dekorativer und mineralischer Oberflächen im Brillux WDVS, einsetzbar als Glattputz oder leicht strukturierter Modellierputz | Hydraulisch genormte Bindemittel und Kaliwasserglas | weitere Farben auf Anfrage | ≥ 0.08 Mpa | ≤ 0.18 | ≤ 0.20 | https://cdn.ais-online.de/m2/23/62123/images/40/42732640px3600x3600.jpg
powered by Heinze