## Brillux
Brillux
Name | Farbton | Brandverhalten | Trocknungszeit [h] (h) | Verarbeitungstemperatur (°C) | Werkstoffbasis | Farbton | Wasserdampfdurchlässigkeit | Haftzugfestigkeit | Körnung | Wärmeleitfähigkeit (λ10 dry mat) für P = 50% in [W/(m*K) | Wärmeleitfähigkeit (λ10 dry mat) für P = 90% in [W/(m*K) | Struktur | Wärmeleitfähigkeit (λ10 dry mat) in [W/(m*K) | Bilder
Mineral-Leichtputz KR K5 3632 | weiß | A2-s1, d0 | 120,00 | 5,00 - 30,00 | Hydraulische Bindemittel und Kaliwasserglas | weitere Farben auf Anfrage | μ < 20 | ≥ 0.08 MPa (FP A, B oder C) | K5 | ≤ 0,45 | ≤ 0.49 | Kratzputz-Struktur | 0.29 | https://cdn.ais-online.de/m2/23/62123/images/16/42732616px1024x1024.jpg
powered by Heinze