## Brillux
Brillux
Name | Farbton | Brandverhalten | Diffusionsfähigkeit | Trocknungszeit [h] (h) | Verarbeitungstemperatur (°C) | Ausführung | Anwendungsbereich | Werkstoffbasis | Eigenschaften | Farbton | Wasserdampfdurchlässigkeit | Haftzugfestigkeit | Körnung | Wärmeleitfähigkeit (λ10 dry mat) für P = 50% in [W/(m*K) | Wärmeleitfähigkeit (λ10 dry mat) für P = 90% in [W/(m*K) | Struktur | Wärmeleitfähigkeit (λ10 dry mat) in [W/(m*K) | Bilder
Mineral-Leichtputz R K5 3626 | weiß | A2-s1, d0 | diffusionsfähig | 120,00 | 5,00 - 30,00 | Trockenmörtel aus genormten mineralischen Bindemitteln, kornabgestuften mineralischen Leichtzuschlägen und speziellen Vergütungen, entspricht der Putzmörtelgruppe PII nach DIN 18550, sehr haftfest auf mineralischen Untergründen, lange verarbeitungsoffene Zeit, äußerst wasserdampfdiffusionsfähig, geprüft als Schlussbeschichtung im Brillux WDVS | zur Erzielung dekorativer und mineralischer Oberflächen in den Brillux-WDVS, auch einsetzbar auf ebenen und mineralischen Untergründen, z. B. Außenputz | Hydraulische Bindemittel und Kaliwasserglas | wetterbeständig | weitere Farben auf Anfrage | μ < 20 | ≥ 0.08 MPa (FP A, B oder C) | K5 | ≤ 0,45 | ≤ 0.49 | Kratzputz-Struktur | 0.29
powered by Heinze